## Tabulka chemických odolností
PLASTUM Trading s.r.o. | Koncentrace (%) | Teplota (°C) | ERTALON/NYLATRON PA * | ERTACETAL C | ERTACETAL H | ERTALYTE PET | PC 1000 | TIVAR PE | DURATRON PBI | TORLON PAI | KETRON PEEK * | TECHTRON HPV PPS | PPSU 1000 | PEI 1000 | PSU 1000 | PVDF 1000 | FLUOROSINT | Chemická skupina
Letošov 71, 683 33 Nesovice
Česká Republika (CZ)
GSM: 00420 731 771 853
Email: urban@plastum.cz
Web: www.plastum.cz | [19 empty] | % | T (°C) | _R | typ | název | FORMULA
Acetaldehyd {CH3COH} | 40 | P | A | A |  | A | C | A |  | A | A |  |  |  |  | C | A | ALDE | 0 | 40 | 20 | 0 | ALDE | Acetaldehyd | CH3COH
| N | P |  |  |  |  | C | A |  | A | A | A |  | C |  | C | A |  | 0 | 100 | 20 | 0 | ALDE | Acetaldehyd | CH3COH
Acetamid {CH3CONH2} | 50 | P | A | A |  |  |  | A |  |  | A | [5 empty] | A | AMID | 0 | 50 | 20 | 0 | AMID | Acetamid | CH3CONH2
| 50 | 140 | O | [7 empty] | A | [5 empty] | A |  | 0 | 50 | 140 | 0 | AMID | Acetamid | CH3CONH2
Acetát celulozy | N | P | [5 empty] | A |  | A | A | [5 empty] | A | ESTE | 0 | 100 | 20 | 0 | ESTE | Acetát celulozy
Acetofenon {C6H5COCH3} | N | P | A | A | [6 empty] | A | A |  |  |  | A | A | AROM | 53 | 100 | 20 | 53 | AROM | Acetofenon | C6H5COCH3
| N | 50 | [8 empty] | A |  |  |  |  | C | A |  | 53 | 100 | 50 | 53 | AROM | Acetofenon | C6H5COCH3
Aceton {CH3COCH3} | 5 | P | A | A | A | A |  | A |  | A | A | A | A |  |  | A | A | ALDE | 95 | 5 | 20 | 95 | ALDE | Aceton | CH3COCH3
| 5 | 100 |  |  |  | A |  |  |  |  | A | A |  |  |  | A | A |  | 95 | 5 | 100 | 95 | ALDE | Aceton | CH3COCH3
| 10 | P | A | A | A | A |  | A |  | A | A | A | A |  |  | A | A |  | 95 | 10 | 20 | 95 | ALDE | Aceton | CH3COCH3
| 50 | P | A | A | A | A |  | A |  | A | A | A |  | B | C | B | A |  | 95 | 50 | 20 | 95 | ALDE | Aceton | CH3COCH3
| 50 | 50 | [8 empty] | A | A |  |  | C | C | A |  | 95 | 50 | 50 | 95 | ALDE | Aceton | CH3COCH3
| N | P | A | A | A | B | C | B | A | A | A | A |  | C | C | C | A |  | 95 | 100 | 20 | 95 | ALDE | Aceton | CH3COCH3
| 50 N: N; 50 P: 60; 50 A: B; 50 A: A; 50 C: C; A A: A; A A: A |  | C | C |  | A |  | 95 | 100 | 60 | 95 | ALDE | Aceton | CH3COCH3
Acetonitril {CH3CN} | 50 N: N; 50 P: P; A A: A |  |  | C | A | A | NITR | 56 | 100 | 20 | 56 | NITR | Acetonitril | CH3CN
Acetylen {HCCH} | N | P | A | A |  | A | A | A |  | A | A | A | A |  |  |  | A | ALIF | 0 | 100 | 20 | 0 | ALIF | Acetylen | HCCH
Acetylchlorid {CH3COCl} | 50 N: N; 50 P: P; 50 A: C; 50 A: C; A A: A; A A: A |  |  |  | C | A | HAUH | 0 | 100 | 20 | 0 | HAUH | Acetylchlorid | CH3COCl
Akrylonitril {CH2CHCN} | 50 N: N; 50 P: P; 50 A: A; 50 B: A; 50 A: A; A A: A |  |  |  | B | A | NITR | 0 | 100 | 20 | 0 | NITR | Akrylonitril | CH2CHCN
Allylalkohol {CH2C2H3OH} | N | P | B |  |  | A | B | A |  | A | A | [5 empty] | A | OKYS | 0 | 100 | 20 | 0 | OKYS | Allylalkohol | CH2C2H3OH
Allylchlorid {CH2CHCH2Cl} | 50 N: N; 50 P: P; 50 A: B; 50 B: C; A A: A |  |  |  | A | A | HAUH | 0 | 100 | 20 | 0 | HAUH | Allylchlorid | CH2CHCH2Cl
Aminokyselina | 50 N: N; 50 P: P; 50 A: A; 50 A: A; 50 B: A; A A: A |  |  |  | A | A | OKYS | 0 | 100 | 20 | 0 | OKYS | Aminokyselina
Aminy (alifatické) | 50 N: N; 50 P: P; 50 A: A; 50 A: A; 50 B: A; 50 A: C; A A: A | A | A |  | B | A | AMIN | 0 | 100 | 20 | 0 | AMIN | Aminy (alifatické)
| 50 N: N; 50 P: 100; 50 A: A; 50 A: C; A A: B |  |  |  | C | A |  | 0 | 100 | 100 | 0 | AMIN | Aminy (alifatické)
Amyl chlorid {CH3(CH2)4Cl} | 50 N: N; 50 P: P; 50 A: A; 50 B: B; A A: A |  |  |  |  | A | HAUH | 58 | 100 | 20 | 58 | HAUH | Amyl chlorid | CH3(CH2)4Cl
Amylacetát {CH3COOC5H11} | N | P | A | A |  | A | C | B |  | A | A | A | B | B |  | B | A | ESTE | 2 | 100 | 20 | 2 | ESTE | Amylacetát | CH3COOC5H11
| 50 N: N; 50 P: 100; 50 A: C; 50 B: C; 50 C: C; 50 B: C; A A: A |  | C |  | C | A |  | 2 | 100 | 100 | 2 | ESTE | Amylacetát | CH3COOC5H11
Amylalkohol {C5H11OH} | N | P | A | A |  | A | B |  |  | A | A | A |  |  |  | A | A | ALKO | 18 | 100 | 20 | 18 | ALKO | Amylalkohol | C5H11OH
| 50 N: N; 50 P: 100; A A: A |  |  |  | A | A |  | 18 | 100 | 100 | 18 | ALKO | Amylalkohol | C5H11OH
Anhydrid chromitý {CrO3} | 50 N: 50; 50 P: 100; A A: C |  |  |  | A | A | OSTA | 63 | 50 | 100 | 63 | OSTA | Anhydrid chromitý | CrO3
| 50 N: N; 50 P: P; 50 B: B; A A: A |  |  |  |  | A |  | 63 | 100 | 20 | 63 | OSTA | Anhydrid chromitý | CrO3
Anilin {C6H5NH2} | N | P | C | B | B | A | C | A |  | A | A | A |  |  |  | B | A | AMIN | 0 | 100 | 20 | 0 | AMIN | Anilin | C6H5NH2
| N N: N; P P: 100; P C: C |  |  | B |  |  |  |  | C | A |  | 0 | 100 | 100 | 0 | AMIN | Anilin | C6H5NH2
Antimontrichlorid {SbCl3} | N N: 10; P P: P; P C: C; B A: A |  |  | A |  |  |  |  | A | A | SOLI | 0 | 10 | 20 | 0 | SOLI | Antimontrichlorid | SbCl3
| N N: 50; P P: 50; P C: C |  |  | A |  |  |  |  | A | A |  | 0 | 50 | 50 | 0 | SOLI | Antimontrichlorid | SbCl3
| N N: R; P P: P; P C: C; B A: A |  | C | A |  |  |  |  | A | A |  | 0 | 105 | 20 | 0 | SOLI | Antimontrichlorid | SbCl3
| N N: R; P P: 150 |  | C | B |  |  |  | O |  |  |  | 0 | 105 | 150 | 0 | SOLI | Antimontrichlorid | SbCl3
Argon {Ar} | N N: N; P P: P; P B: A; B A: A |  | A | A |  | A |  |  | A | A | OSTA | 0 | 100 | 20 | 0 | OSTA | Argon | Ar
Aromatické uhlovodíky | N | 80 | A | A |  | B | C |  |  |  | A |  | B |  |  |  | A | AROM | 0 | 100 | 80 | 0 | AROM | Aromatické uhlovodíky
Bělící roztok (12.5% Cl2) {NaOCl} | D | P | C | C |  | A | C | A |  | A | A |  | A |  |  |  | A | OSTA | 0 | 110 | 20 | 0 | OSTA | Bělící roztok (12.5% Cl2) | NaOCl
| D | 40 | C | C |  | A | C | B |  |  | A |  | A |  |  |  | A |  | 0 | 110 | 40 | 0 | OSTA | Bělící roztok (12.5% Cl2) | NaOCl
Benzaldehyd {C6H5COH} | N | P | C | A |  | A | C | A |  | A | A | A |  | C |  | A | A | ALDE | 0 | 100 | 20 | 0 | ALDE | Benzaldehyd | C6H5COH
| N N: N; P P: 60; P C: C; P C: C |  |  | A |  |  | C |  | C | A |  | 0 | 100 | 60 | 0 | ALDE | Benzaldehyd | C6H5COH
Benzen {C6H6} | N | P | A | B | A | A | C | B |  | A | A | A | B | C | C | A | A | AROM | 0 | 100 | 20 | 0 | AROM | Benzen | C6H6
| N | 65 | A | B | A | C | C | C |  |  | A |  | C | C | C | B | A |  | 0 | 100 | 65 | 0 | AROM | Benzen | C6H6
| N | 80 | A | B |  | C | C | C |  |  | A |  | C | C | C | B | A |  | 0 | 100 | 80 | 0 | AROM | Benzen | C6H6
Benzin | [17 empty] | OSUH | 184 | 100 | 20 | 184 | OSUH | Benzin | bar: A to B
Benzin, natural | D | P |  | A | A | A |  |  |  | A | A | A | A |  | B |  | A | OSUH | 0 | 110 | 20 | 0 | OSUH | Benzin, natural
Benzin, normal (DIN 53521) | D | 85 | A | A |  | A | B | B |  | A | A | A | A | B | A | A | A | OSUH | 84 | 110 | 85 | 84 | OSUH | Benzin, normal (DIN 53521)
Benzin, super (DIN 53521) | D | 60 | A | A |  |  | C |  |  | A | A | A | A |  |  | A | A | OSUH | 0 | 110 | 60 | 0 | OSUH | Benzin, super (DIN 53521)
| D | 85 | A | A |  |  | C | B |  | A | A | A | A | B |  | A | A |  | 0 | 110 | 85 | 0 | OSUH | Benzin, super (DIN 53521)
Benzylalkohol {C6H5CH2OH} | N | P | B | A |  | A | C | A |  |  | A |  |  |  |  | A | A | ALKO | 19 | 100 | 20 | 19 | ALKO | Benzylalkohol | C6H5CH2OH
| N | 80 | O |  |  |  | C | A |  |  | A |  |  |  |  | B | A |  | 19 | 100 | 80 | 19 | ALKO | Benzylalkohol | C6H5CH2OH
Benzylchlorid {C6H5CH2Cl} | N | P | A |  |  |  | O | B |  |  | A | A |  |  |  | A | A | AROM | 59 | 100 | 20 | 59 | AROM | Benzylchlorid | C6H5CH2Cl
| N: N; P: 50; C: O |  |  | B |  |  |  |  | B | A |  | 59 | 100 | 50 | 59 | AROM | Benzylchlorid | C6H5CH2Cl
| N: N; P: 100; C: O |  |  | B |  |  |  |  | C | A |  | 59 | 100 | 100 | 59 | AROM | Benzylchlorid | C6H5CH2Cl
Bikarbonát sodný {NaHCO3} | 10 | P | A | A |  | A | A | A |  |  | A | A | A |  |  | A | A | SOLI | 49 | 10 | 20 | 49 | SOLI | Bikarbonát sodný | NaHCO3
| N: 10; P: 60; B: A |  |  | A |  | A |  |  | A | A |  | 49 | 10 | 60 | 49 | SOLI | Bikarbonát sodný | NaHCO3
| N: 10; P: 80; B: A; A: B |  |  | A |  | A |  |  | A | A |  | 49 | 10 | 80 | 49 | SOLI | Bikarbonát sodný | NaHCO3
| R | P | A | A |  | A | A | A |  | C | A | A | A |  |  | A | A |  | 49 | 105 | 20 | 49 | SOLI | Bikarbonát sodný | NaHCO3
| N: R; P: 100; B: A |  |  | A |  |  |  |  | A | A |  | 49 | 105 | 100 | 49 | SOLI | Bikarbonát sodný | NaHCO3
Bikarnonát amonný {NH4HCO3} | R | P | A | A |  |  | A | A |  | B | A |  | A |  |  | A | A | SOLI | 0 | 105 | 20 | 0 | SOLI | Bikarnonát amonný | NH4HCO3
Bisulfát sodný {NaHSO4} | 5 | P |  | A | A | A | A | A |  |  | A |  | A |  |  | A | A | SOLI | 48 | 5 | 20 | 48 | SOLI | Bisulfát sodný | NaHSO4
| N: 5; P: 96 |  |  | A |  |  |  | B | A | A |  | 48 | 5 | 96 | 48 | SOLI | Bisulfát sodný | NaHSO4
| 10 | P | B | A |  | A | A | A |  | C | A |  | A |  |  | A | A |  | 48 | 10 | 20 | 48 | SOLI | Bisulfát sodný | NaHSO4
| N: 50; P: P; B: A |  | C | A |  |  |  |  | A | A |  | 48 | 50 | 20 | 48 | SOLI | Bisulfát sodný | NaHSO4
| N: 50; P: 100 |  | C | A |  |  |  |  | A | A |  | 48 | 50 | 100 | 48 | SOLI | Bisulfát sodný | NaHSO4
Bitumen | N | P | A | A |  |  |  | A |  |  | A | [5 empty] | A | OSUH | 77 | 100 | 20 | 77 | OSUH | Bitumen
Borax {Na2B4O7} | 10 | P | A | A |  | A | A | A |  |  | A |  | A |  |  | A | A | SOLI | 60 | 10 | 20 | 60 | SOLI | Borax | Na2B4O7
| 50 | P |  |  |  | A | A | A |  |  | A |  | A |  |  | A | A |  | 60 | 50 | 20 | 60 | SOLI | Borax | Na2B4O7
| N: 50; P: 100 |  |  | A |  | A |  |  | A | A |  | 60 | 50 | 100 | 60 | SOLI | Borax | Na2B4O7
| R | P |  |  |  | A | A | A |  | B | A | A | A |  |  | A | A |  | 60 | 105 | 20 | 60 | SOLI | Borax | Na2B4O7
Boritan sodný | [17 empty] | SOLI | 160 | 100 | 20 | 160 | SOLI | Boritan sodný | bar: A to B
Borová voda {H3BO3} | 10 | P | A | A |  | A | A | A |  |  | A |  | A |  |  | A | A | AKYS | 0 | 10 | 20 | 0 | AKYS | Borová voda | H3BO3
| N: N; P: P; B: B |  | B | A |  |  |  |  | A | A |  | 0 | 100 | 20 | 0 | AKYS | Borová voda | H3BO3
| N: N; P: 100 |  |  | A |  |  |  |  | A | A |  | 0 | 100 | 100 | 0 | AKYS | Borová voda | H3BO3
Brom {Br2} | N | P | C | C |  | C | C | C |  | A | C |  |  |  |  | A |  | HALO | 0 | 100 | 20 | 0 | HALO | Brom | Br2
Brom (tekutý) {Br2} | N | P | C |  |  |  | C | C |  | B | C | B |  |  |  | A |  | HALO | 0 | 100 | 20 | 0 | HALO | Brom (tekutý) | Br2
| N | 100 | C | C |  |  | C | C |  |  | C |  |  |  |  | A |  |  | 0 | 100 | 100 | 0 | HAUH | Brom (tekutý) | Br2
Bromchlorometan {CH2BrCl} | N | P | A | A |  | A |  | C |  |  | A | [5 empty] | A | HAUH | 0 | 100 | 20 | 0 | HAUH | Bromchlorometan | CH2BrCl
| N: N; P: 50; B: C |  |  | A |  |  |  |  | C | A |  | 0 | 100 | 50 | 0 | HAUH | Bromchlorometan | CH2BrCl
Bromičnan draselný {KBrO3} | N: 10; P: P; B: A; B: A |  |  | A | [5 empty] | A | SOLI | 0 | 10 | 20 | 0 | SOLI | Bromičnan draselný | KBrO3
Bromid draselný {KBr} | 10 | P | A | A |  | A | A | A |  |  | A |  | A |  |  | A | A | SOLI | 0 | 10 | 20 | 0 | SOLI | Bromid draselný | KBr
| N: R; P: P; B: A; A: A |  | B | A |  |  |  |  | A | A |  | 0 | 105 | 20 | 0 | SOLI | Bromid draselný | KBr
Brommetan | [17 empty] | HAUH | 138 | 100 | 20 | 138 | HAUH | Brommetan | bar: A to B
Bromová voda {Br2.H2O} | N: 2; P: P |  |  | A |  |  |  |  | A | A | HALO | 0 | 2 | 20 | 0 | HALO | Bromová voda | Br2.H2O
| R | P | C | C |  |  |  | C |  | B | B | [5 empty] | A |  | 0 | 105 | 20 | 0 | HAUH | Bromová voda | Br2.H2O
Brzdová kapalina (DIN 53521) | D | P | A | A | A | A | C |  |  |  | A | A | B | A | B |  | A | OSUH | 0 | 110 | 20 | 0 | OSUH | Brzdová kapalina (DIN 53521)
| D | 60 | A | A | A | A |  |  |  | C | A | A | C | C |  |  | A |  | 0 | 110 | 60 | 0 | OSUH | Brzdová kapalina (DIN 53521)
| N: D; P: 125; A: B; B: C |  |  | A | A | C | C |  |  | A |  | 0 | 110 | 125 | 0 | OSUH | Brzdová kapalina (DIN 53521)
| N: D; P: 150; A: C; B: C |  |  | A | A | C | C |  |  | A |  | 0 | 110 | 150 | 0 | OSUH | Brzdová kapalina (DIN 53521)
Butadien {H2CCHCHCH2} | N | P | A | A |  | A |  | C |  | A | A | A |  |  |  | A | A | ALIF | 0 | 100 | 20 | 0 | ALIF | Butadien | H2CCHCHCH2
| N: N; P: 60; B: C |  |  | A |  |  |  |  | A | A |  | 0 | 100 | 60 | 0 | ALIF | Butadien | H2CCHCHCH2
Butan {C4H10} | N | P | A | A |  | A | A | B |  | A | A | A | A | A | B | A | A | ALIF | 0 | 100 | 20 | 0 | ALIF | Butan | C4H10
Butanediol {HO(CH2)4OH} | N | P | A | A |  | A |  | A |  |  | A |  | A |  |  |  | A | ALKO | 3 | 100 | 20 | 3 | ALKO | Butanediol | HO(CH2)4OH
Butanol | [17 empty] | ALKO | 123 | 100 | 20 | 123 | ALKO | Butanol | bar: A to B
Butanon (2-) | [17 empty] | ALDE | 140 | 100 | 20 | 140 | ALDE | Butanon (2-) | bar: A to B
Buten {C4H8} | D | P | A | A |  | A |  | C |  | A | A | A | A |  |  | A | A | ALIF | 22 | 110 | 20 | 22 | ALIF | Buten | C4H8
Butylacetát {CH3COOC4H9} | N | P | A | A |  | A | C | A | A | A | A | A | B | B | C | A | A | ESTE | 4 | 100 | 20 | 4 | ESTE | Butylacetát | CH3COOC4H9
| N | 60 |  | B |  | C | C | B |  |  | A |  | B | C | C | C | A |  | 4 | 100 | 60 | 4 | ESTE | Butylacetát | CH3COOC4H9
| N: N; P: 80; A: C; C: C |  |  | A | A | C | C | C | C | A |  | 4 | 100 | 80 | 4 | ESTE | Butylacetát | CH3COOC4H9
| N: N; P: 100; A: C |  |  | A |  | C | C | C | C | A |  | 4 | 100 | 100 | 4 | ESTE | Butylacetát | CH3COOC4H9
| N | P | A | A |  | A | A | A | A | A | A | A | A | A | C | A | A |  | 23 | 100 | 20 | 23 | ALKO | Butylacetát | C4H9OH
| N: N; P: 60; B: A; A: B |  |  | A | A | A |  |  | A | A |  | 23 | 100 | 60 | 23 | ALKO | Butylacetát | C4H9OH
| N: N; P: 80 |  |  | A | A |  |  |  |  | A |  | 23 | 100 | 80 | 23 | ALKO | Butylacetát | C4H9OH
| N: N; P: 100 |  |  | A | A |  |  |  | B | A |  | 23 | 100 | 100 | 23 | ALKO | Butylacetát | C4H9OH
Butylamin {CH3(CH2)3NH2} | N: N; P: P; B: A |  |  | A | A |  |  |  |  | A | AMIN | 0 | 100 | 20 | 0 | AMIN | Butylamin | CH3(CH2)3NH2
| N: N; P: 80; B: A |  |  | B | C |  |  |  |  | A |  | 0 | 100 | 80 | 0 | AMIN | Butylamin | CH3(CH2)3NH2
Butylen | [17 empty] | ALIF | 122 | 100 | 20 | 122 | ALIF | Butylen | bar: A to B
Butylenglykol | [17 empty] | ALKO | 103 | 100 | 20 | 103 | ALKO | Butylenglykol | bar: A to B
Butylglykol {HOC2H4OC4H9} | N | P | A | A |  | A |  |  |  |  | A |  |  |  |  | A | A | ALKO | 5 | 100 | 20 | 5 | ALKO | Butylglykol | HOC2H4OC4H9
Butyrolakton {C4H6O2} | N: N; P: P; A: A; B: A |  |  | A | [5 empty] | A | OSUH | 0 | 100 | 20 | 0 | OSUH | Butyrolakton | C4H6O2
| N: N; P: 90; A: O |  |  | A | [5 empty] | A |  | 0 | 100 | 90 | 0 | OSUH | Butyrolakton | C4H6O2
Clorid mědi {CuCl2} | N: 5; P: P; A: A; C: A |  |  | A |  | A |  |  |  | A | SOLI | 78 | 5 | 20 | 78 | SOLI | Clorid mědi | CuCl2
| N: 50; P: 100 |  |  | A |  |  |  |  | A | A |  | 78 | 50 | 100 | 78 | SOLI | Clorid mědi | CuCl2
| N: R; P: P; A: B; B: A |  | B | A |  | A |  | A |  | A |  | 78 | 105 | 20 | 78 | SOLI | Clorid mědi | CuCl2
Cyklohexan {C6H12} | N | P | A | A |  | A | B | A | A | A | A | A | A | A | B | A | A | OSUH | 0 | 100 | 20 | 0 | OSUH | Cyklohexan | C6H12
| N: N; P: 75 |  |  | A |  |  |  |  | A | A |  | 0 | 100 | 75 | 0 | OSUH | Cyklohexan | C6H12
Cyklohexanol (a estery) {(C6H11)OH} | N | P | A | A |  | A | B | A | A | A | A | A | B |  |  | A | A | ALKO | 0 | 100 | 20 | 0 | ALKO | Cyklohexanol (a estery) | (C6H11)OH
| N: N; P: 100 |  |  | A |  |  |  |  | A | A |  | 0 | 100 | 100 | 0 | ALKO | Cyklohexanol (a estery) | (C6H11)OH
Cyklohexanon {(C6H10)O} | N | P | A | A |  | C | C | A | A |  | A | A | C |  | O | B | A | ETER | 0 | 100 | 20 | 0 | ETER | Cyklohexanon | (C6H10)O
| N: N; P: 50; A: C; C: C |  |  | A |  | C |  | O | B | A |  | 0 | 100 | 50 | 0 | ETER | Cyklohexanon | (C6H10)O
| N: N; P: 75; A: C; C: C |  |  | A |  | C |  | O | C | A |  | 0 | 100 | 75 | 0 | ETER | Cyklohexanon | (C6H10)O
Čpavek {NH3} | N: 20; P: 60; B: A; B: A |  |  | A |  |  |  |  | A | A | AZAS | 0 | 20 | 60 | 0 | AZAS | Čpavek | NH3
| N: N; P: P; A: B; C: C |  | B | A | A |  |  |  | A | A |  | 0 | 100 | 20 | 0 | AZAS | Čpavek | NH3
| N: N; P: 100; A: C |  | C | A |  |  |  |  | B | A |  | 0 | 100 | 100 | 0 | AZAS | Čpavek | NH3
Čpavek plynný {NH3} | 20 | P | B | A |  | A |  | A |  | A | A | A | A |  | B | A | A | AZAS | 0 | 20 | 20 | 0 | AZAS | Čpavek plynný | NH3
Čpavek tekutý {NH3} | 20 | P |  | A | C | C |  |  |  | C | B | [5 empty] | A | AZAS | 0 | 20 | 20 | 0 | AZAS | Čpavek tekutý | NH3
| N: 20; P: 60; B: A |  | C | B | [5 empty] | A |  | 0 | 20 | 60 | 0 | AZAS | Čpavek tekutý | NH3
| N | P | A | A |  | B | C | A |  | C | A | A |  |  |  | B | A |  | 0 | 100 | 20 | 0 | AZAS | Čpavek tekutý | NH3
| N | 70 | B | A |  | C | C | A |  | C | A | [5 empty] | A |  | 0 | 100 | 70 | 0 | AZAS | Čpavek tekutý | NH3
| N: N; P: 200 |  | C | B | [5 empty] | A |  | 0 | 100 | 200 | 0 | AZAS | Čpavek tekutý | NH3
Čpavkové soli | 10 | P | A | A |  | A | A | A |  |  | A |  | A |  |  | A | A | SOLI | 0 | 10 | 20 | 0 | SOLI | Čpavkové soli
[11 empty] | A |  |  |  |  | A | A |  | 0 | 105 | 20 | 0 | SOLI | Čpavkové soli | bar: N to P
Dekahydronaftalen {C10H18} | N | P | A | A |  | B | A | B | A |  | A | [5 empty] | A | AROM | 25 | 100 | 20 | 25 | AROM | Dekahydronaftalen | C10H18
Dekalin | [17 empty] | AROM | 125 | 100 | 20 | 125 | AROM | Dekalin | bar: A to B
Dextrin | N: N; P: P; B: A; B: A |  |  | A | [5 empty] | A | OSUH | 0 | 100 | 20 | 0 | OSUH | Dextrin
Diaminoetan | [17 empty] | AMIN | 190 | 100 | 20 | 190 | AMIN | Diaminoetan | bar: A to B
Dibutyleter {(C4H9)2O} | N: N; P: P; B: A; B: B |  |  | A |  |  |  |  | A | A | ETER | 0 | 100 | 20 | 0 | ETER | Dibutyleter | (C4H9)2O
| N: N; P: 100; B: A |  |  | A |  |  |  |  | A | A |  | 0 | 100 | 100 | 0 | ETER | Dibutyleter | (C4H9)2O
Dibutylftalát {C6H4[COOC4H9]2} | N | P | A | A |  | A | C | B |  | A | A |  | B | B |  | B | A | ESTE | 0 | 100 | 20 | 0 | ESTE | Dibutylftalát | C6H4[COOC4H9]2
| N | 60 |  | A |  | B | C |  |  |  | A | [5 empty] | A |  | 0 | 100 | 60 | 0 | ESTE | Dibutylftalát | C6H4[COOC4H9]2
Dietylamin {(C2H5)2NH} | [9 empty] | C | A | [5 empty] | A | AMIN | 0 | 100 | 20 | 0 | AMIN | Dietylamin | (C2H5)2NH | bar: N to P
| N: N; P: 125 |  |  | B |  |  |  |  | C | A |  | 0 | 100 | 125 | 0 | AMIN | Dietylamin | (C2H5)2NH
Dietylenglykol {O(C2H4OH)2} | N | P | A | A |  | A | A | A |  |  | A |  | A |  | A | A | A | ALKO | 0 | 100 | 20 | 0 | ALKO | Dietylenglykol | O(C2H4OH)2
Dietyleter | [17 empty] | ETER | 126 | 100 | 20 | 126 | ETER | Dietyleter | bar: A to B
Dietylketon {C2H5COC2H5} | [10 empty] | A |  | B |  |  |  | A | ALDE | 65 | 100 | 20 | 65 | ALDE | Dietylketon | C2H5COC2H5 | bar: N to P
Difenyléter {C6H5OC6H5} | N | P | A | A |  | C |  | A |  |  | A | A |  |  |  | A | A | ETER | 91 | 100 | 20 | 91 | ETER | Difenyléter | C6H5OC6H5
| N | 80 | A | A |  | C |  | A |  |  | A |  |  |  |  | A | A |  | 91 | 100 | 80 | 91 | ETER | Difenyléter | C6H5OC6H5
| N: N; P: 100 |  |  | A |  |  |  |  | A | A |  | 91 | 100 | 100 | 91 | ETER | Difenyléter | C6H5OC6H5
Dichlorbenzen {C6H4Cl2} | N: N; P: P; A: A; B: B |  |  | A |  |  |  | C | A | A | AROM | 0 | 100 | 20 | 0 | AROM | Dichlorbenzen | C6H4Cl2
| N: N; P: 100 |  |  | B |  |  |  | C | B | A |  | 0 | 100 | 100 | 0 | AROM | Dichlorbenzen | C6H4Cl2
Dichloretan {ClC2H4Cl} | N | P | A | A |  | C | C |  |  |  | A |  | C |  | O | A | A | HAUH | 0 | 100 | 20 | 0 | HAUH | Dichloretan | ClC2H4Cl
| N: N; P: 100; A: C; C: C |  |  | B |  | C |  | O | A | A |  | 0 | 100 | 100 | 0 | HAUH | Dichloretan | ClC2H4Cl
Dichloretylen {CH2CCl2} | N | P | A | C |  | C |  | C | A | A | A | A |  |  |  |  | A | HAUH | 81 | 100 | 20 | 81 | HAUH | Dichloretylen | CH2CCl2
Dichlorfluorometan (R-21) {CHFCL2} | N | P | A | A |  | A |  |  | C |  | B | [5 empty] | A | HAUH | 0 | 100 | 20 | 0 | HAUH | Dichlorfluorometan (R-21) | CHFCL2
Dichlorid siřičitý {SCl2} | N: N; P: P; B: C |  |  | A | [5 empty] | A | OSTA | 0 | 100 | 20 | 0 | OSTA | Dichlorid siřičitý | SCl2
Dichlormetan | [17 empty] | HAUH | 142 | 100 | 20 | 142 | HAUH | Dichlormetan | bar: A to B
Dichlorodifluormetan {CF2Cl2} | N | 50 | A | A |  | A |  |  |  |  | A | A | B |  | B | B | A | HAUH | 0 | 100 | 50 | 0 | HAUH | Dichlorodifluormetan | CF2Cl2
| N: N; P: 100 |  |  | A | A | B |  |  |  | A |  | 0 | 100 | 100 | 0 | HAUH | Dichlorodifluormetan | CF2Cl2
Dichlorodifluormetan (R-12) {CF2Cl2} | N | P | A | A |  | A |  |  | A | A | A | A | B |  |  |  | A | HAUH | 0 | 100 | 20 | 0 | HAUH | Dichlorodifluormetan (R-12) | CF2Cl2
DichlorTetrafluoretan (R-114) {C2F4Cl2} | N | P | A | A |  | A |  |  |  | A | A | [6 empty] | HAUH | 0 | 100 | 20 | 0 | HAUH | DichlorTetrafluoretan (R-114) | C2F4Cl2
Dichromát sodný {Na2Cr2O7} | 10 | P | A | A |  | B |  |  |  | C | A | A |  |  |  |  | A | SOLI | 0 | 10 | 20 | 0 | SOLI | Dichromát sodný | Na2Cr2O7
Diizobutylketon {(CH3)2CHCH2COCH2CH(CH3)2} | N: N; P: P; B: A |  |  | A | [5 empty] | A | ALDE | 66 | 100 | 20 | 66 | ALDE | Diizobutylketon | (CH3)2CHCH2COCH2CH(CH3)2
Diizopropyleter | [17 empty] | ETER | 192 | 100 | 20 | 192 | ETER | Diizopropyleter | bar: A to B
Dimetylacetamide {CH3CON(CH3)2} | N: N; P: P; A: A; B: A |  | C | A |  |  |  |  | C | A | AMID | 0 | 100 | 20 | 0 | AMID | Dimetylacetamide | CH3CON(CH3)2
Dimetylamin {(CH3)2NH} | N | P | A | A |  |  |  | B |  |  | A |  |  |  |  | B | A | AMIN | 0 | 100 | 20 | 0 | AMIN | Dimetylamin | (CH3)2NH
Dimetyleter {CH3OCH3} | N | P | A | A |  | A |  | B |  | B | A |  |  |  |  | A | A | ETER | 0 | 100 | 20 | 0 | ETER | Dimetyleter | CH3OCH3
Dimetylformamid {HCON(CH3)2} | N | P | A | A | A | A | C | A |  |  | A | A | C |  | O | C | A | AMID | 0 | 100 | 20 | 0 | AMID | Dimetylformamid | HCON(CH3)2
Dimetylheptanon | [17 empty] | ALDE | 166 | 100 | 20 | 166 | ALDE | Dimetylheptanon | bar: A to A
Dioktylftalát {C6H4(COOC8H17)2} | N | P | A | A |  | A | B | C |  |  | A | A | A | B | B |  | A | ESTE | 0 | 100 | 20 | 0 | ESTE | Dioktylftalát | C6H4(COOC8H17)2
Dioxan {C4H8O2} | N | P | A | B | A | A | O | A |  | A | A | A | C |  |  | B | A | ETER | 0 | 100 | 20 | 0 | ETER | Dioxan | C4H8O2
| N | 60 |  | B | B | C | O |  |  |  | A |  |  |  |  | C | A |  | 0 | 100 | 60 | 0 | ETER | Dioxan | C4H8O2
Dipropylenglykol {HOC3H6OC3H6OH} | N: N; P: P; A: A |  |  | A | [5 empty] | A | ALKO | 0 | 100 | 20 | 0 | ALKO | Dipropylenglykol | HOC3H6OC3H6OH
Disulfid sodnýe {NaS2O5} | 10 | P | A | B | C | A | A | A |  | C | A |  | A |  |  | A | A | SOLI | 83 | 10 | 20 | 83 | SOLI | Disulfid sodnýe | NaS2O5
Draslík | [17 empty] | SOLI | 174 | 100 | 20 | 174 | SOLI | Draslík | bar: A to A
Dusičnan amonný {NH4NO3} | 10 | P | A | A | A | A | A | A |  | B | A | A | A |  |  | A | A | SOLI | 0 | 10 | 20 | 0 | SOLI | Dusičnan amonný | NH4NO3
Dusičnan draselný {KNO3} | 10 | P | A | A |  | A | A | A |  | C | A |  | A |  | A | A | A | SOLI | 0 | 10 | 20 | 0 | SOLI | Dusičnan draselný | KNO3
| N: 50; P: P; B: A |  | B | A |  |  |  |  | A | A |  | 0 | 50 | 20 | 0 | SOLI | Dusičnan draselný | KNO3
Dusičnan mědi {Hg(NO3)2} | N: R; P: P; A: A |  |  | A |  |  |  |  | A | A | SOLI | 0 | 105 | 20 | 0 | SOLI | Dusičnan mědi | Hg(NO3)2
Dusičnan sodný {NaNO3} | 10 | P | A | A |  | A | B | A |  |  | A |  |  |  |  | A | A | SOLI | 0 | 10 | 20 | 0 | SOLI | Dusičnan sodný | NaNO3
| N: 50; P: P; A: A; B: A |  | B | A |  |  |  |  | A | A |  | 0 | 50 | 20 | 0 | SOLI | Dusičnan sodný | NaNO3
| N: 50; P: 100; B: A |  |  | A |  |  |  |  | A | A |  | 0 | 50 | 100 | 0 | SOLI | Dusičnan sodný | NaNO3
Dusičnan stříbrný {AgNO3} | 50 | P | A | A |  | A |  | A |  |  | A |  |  |  |  | A | A | SOLI | 0 | 50 | 20 | 0 | SOLI | Dusičnan stříbrný | AgNO3
| N: 50; P: 100 |  |  | A |  |  |  |  | A | A |  | 0 | 50 | 100 | 0 | SOLI | Dusičnan stříbrný | AgNO3
| R | P | A | A |  | A |  | A |  | B | A | [5 empty] | A |  | 0 | 105 | 20 | 0 | SOLI | Dusičnan stříbrný | AgNO3
Dusík {N2} | N: N; P: P; B: A; A: A |  | A | A | A | A |  |  |  | A | OSTA | 0 | 100 | 20 | 0 | OSTA | Dusík | N2
Dusík pod vysokým tlakem {N2} | N | P | A | A |  | A | A |  |  |  | A |  | A |  |  |  | A | OSTA | 0 | 100 | 20 | 0 | OSTA | Dusík pod vysokým tlakem | N2
Dusitan sodný {NaNO2} | 10 | P | A | A |  | A | A | A |  |  | A |  | A |  |  | A | A | SOLI | 0 | 10 | 20 | 0 | SOLI | Dusitan sodný | NaNO2
| N: 50; P: P |  |  | A |  |  |  |  | A | A |  | 0 | 50 | 20 | 0 | SOLI | Dusitan sodný | NaNO2
Dvojchroman draselný {K2Cr2O7} | 5 | P | B | A |  | B | A | A |  |  | A | A | A |  |  | A | A | SOLI | 0 | 5 | 20 | 0 | SOLI | Dvojchroman draselný | K2Cr2O7
| N: 10; P: P; A: A; A: A |  |  | A | A |  |  |  | A | A |  | 0 | 10 | 20 | 0 | SOLI | Dvojchroman draselný | K2Cr2O7
| N: 30; P: 80 |  |  | A | A |  |  |  |  | A |  | 0 | 30 | 80 | 0 | SOLI | Dvojchroman draselný | K2Cr2O7
| N: 40; P: P; A: A; A: A |  |  | A |  |  |  |  | A | A |  | 0 | 40 | 20 | 0 | SOLI | Dvojchroman draselný | K2Cr2O7
| N: R; P: P; A: A |  | C | A |  |  |  |  | A | A |  | 0 | 105 | 20 | 0 | SOLI | Dvojchroman draselný | K2Cr2O7
Dvojsiřičitan sodný | [17 empty] | SOLI | 183 | 100 | 20 | 183 | SOLI | Dvojsiřičitan sodný | bar: A to A
Epichlorohydrin {C3H5ClO} | N: N; P: P; A: A; A: A |  |  | A | A |  |  |  | B | A | ETER | 0 | 100 | 20 | 0 | ETER | Epichlorohydrin | C3H5ClO
| N: N; P: 50 |  |  | A |  |  |  |  | C | A |  | 0 | 100 | 50 | 0 | ETER | Epichlorohydrin | C3H5ClO
Etan {C2H6} | N | P | A | A |  | A |  |  |  | A | A |  | A |  |  |  | A | ALIF | 0 | 100 | 20 | 0 | ALIF | Etan | C2H6
Etanol | [17 empty] | ALKO | 127 | 100 | 20 | 127 | ALKO | Etanol | bar: A to A
Eten | [17 empty] | ALIF | 107 | 100 | 20 | 107 | ALIF | Eten | bar: A to A
Eter {C2H5OC2H5} | N | P | A | A |  | A | C | B | A | A | A | A | A | A | B | A | A | ETER | 26 | 100 | 20 | 26 | ETER | Eter | C2H5OC2H5
| N: N; P: 60; B: A |  |  | A | [5 empty] | A |  | 26 | 100 | 60 | 26 | ETER | Eter | C2H5OC2H5
Etylacetát {CH3COOC2H5} | N | P | A | B | A | A | C | A |  | A | A | A | B | B | C | B | A | ESTE | 0 | 100 | 20 | 0 | ESTE | Etylacetát | CH3COOC2H5
| N N: N; 60 P: 50; A B: B; A A: A |  |  | A |  |  |  |  | C | A |  | 0 | 100 | 50 | 0 | ESTE | Etylacetát | CH3COOC2H5
Etylalkohol {C2H5OH} | 40 | P | A | A | A | A | A | A |  |  | A |  | A | A | B | A | A | ALKO | 27 | 40 | 20 | 27 | ALKO | Etylalkohol | C2H5OH
| N N: 40; 60 P: 50; A B: A |  |  | A |  | A |  |  | B | A |  | 27 | 40 | 50 | 27 | ALKO | Etylalkohol | C2H5OH
| 96 | P | A | A | A | A | A | A |  | B | A |  | A | A | B | A | A |  | 27 | 96 | 20 | 27 | ALKO | Etylalkohol | C2H5OH
| N N: 96; 60 P: 60; A B: A |  |  | A |  | A |  |  | B | A |  | 27 | 96 | 60 | 27 | ALKO | Etylalkohol | C2H5OH
| N N: 96; 60 P: 96 |  |  | A | [5 empty] | A |  | 27 | 96 | 96 | 27 | ALKO | Etylalkohol | C2H5OH
Etylen {C2H4} | N | P | A | A |  | A |  |  |  | A | A |  | A |  |  |  | A | ALIF | 7 | 100 | 20 | 7 | ALIF | Etylen | C2H4
Etylendiamin {NH2C2H4NH2} | N | P | B | A |  |  |  | A |  |  | A | B |  |  | B | B | A | AMIN | 90 | 100 | 20 | 90 | AMIN | Etylendiamin | NH2C2H4NH2
| N N: N; 60 P: 75 |  |  | A |  |  |  |  | C | A |  | 90 | 100 | 75 | 90 | AMIN | Etylendiamin | NH2C2H4NH2
Etylendichlorid | [17 empty] | HAUH | 181 | 100 | 20 | 181 | HAUH | Etylendichlorid | bar: 60 A to A A
Etylenglykol {HOC2H4OH} | N N: 50; 60 P: 140 |  |  | A |  | A | C |  |  | A | ALKO | 29 | 50 | 140 | 29 | ALKO | Etylenglykol | HOC2H4OH
| N | P | A | A | B | A | A | A | A | A | A | A | A | A | A | A | A |  | 29 | 100 | 20 | 29 | ALKO | Etylenglykol | HOC2H4OH
| 50 N: N; 140 P: 60; 140 A: B; 140 A: B; A A: A; A A: A; A A: A; C A: A; A A: A |  | 29 | 100 | 60 | 29 | ALKO | Etylenglykol | HOC2H4OH
| 50 N: N; 140 P: 100; 140 A: C; A A: A; A A: A; A A: A; C A: A; A A: A |  | 29 | 100 | 100 | 29 | ALKO | Etylenglykol | HOC2H4OH
| 50 N: N; 140 P: 200; A A: B; A A: A; C A: C; A A: A |  | 29 | 100 | 200 | 29 | ALKO | Etylenglykol | HOC2H4OH
Etylenglykol monobutyléter | [17 empty] | ALKO | 105 | 100 | 20 | 105 | ALKO | Etylenglykol monobutyléter
Etylenglykol monometyléter | [17 empty] | ALKO | 109 | 100 | 20 | 109 | ALKO | Etylenglykol monometyléter
Etylenchlorhydrin | [17 empty] | ALKO | 108 | 100 | 20 | 108 | ALKO | Etylenchlorhydrin
Etylenkarbonát {C3H4O3} | 50 N: N; 140 P: 50; 140 A: A; 140 A: C; A A: A; C A: A; A A: A | OSUH | 0 | 100 | 50 | 0 | OSUH | Etylenkarbonát | C3H4O3
Etylenoxid {C2H4O} | N | P | A | A |  | A |  | C |  | A | A |  | A |  | C | A | A | OSUH | 13 | 100 | 20 | 13 | OSUH | Etylenoxid | C2H4O
| 50 N: N; 140 P: 80; 140 A: C; 140 A: C; A A: A; A A: A; C A: C; C A: A; A A: A |  | 13 | 100 | 80 | 13 | OSUH | Etylenoxid | C2H4O
Etyléter | [17 empty] | ETER | 126 | 100 | 20 | 126 | ETER | Etyléter | bar: 140 A to A A
Etylchlorid {C2H5Cl} | 50 N: N; 140 P: P; 140 A: B; 140 A: A; 140 A: B; A A: A; A A: A; A A: A | HAUH | 28 | 100 | 20 | 28 | HAUH | Etylchlorid | C2H5Cl
| 50 N: N; 140 P: 60; 140 A: B; A A: B; A A: A |  | 28 | 100 | 60 | 28 | HAUH | Etylchlorid | C2H5Cl
Fenol {C6H5OH} | 50 N: 5; 140 P: P; 140 A: C; 140 A: C; 140 A: A; 140 A: A; A A: A; A A: A; C A: A; A A: A | FENO | 97 | 5 | 20 | 98 | FENO | Fenol | C6H5OH
| 50 N: 75; 140 P: P; 140 A: C; A A: B; A A: A; C A: A; A A: A |  | 97 | 75 | 20 | 98 | FENO | Fenol | C6H5OH
| 90 | P | O | C |  | C |  | A |  |  | B | A |  | C |  | A | A |  | 97 | 90 | 20 | 98 | FENO | Fenol | C6H5OH
| N | 40 | O | C | C | C | O | A |  | A | C | A |  | C |  | A | A |  | 97 | 100 | 40 | 98 | FENO | Fenol | C6H5OH
| N | 60 | O | C | C | C | O |  |  |  | C | A |  | C |  | A | A |  | 97 | 100 | 60 | 98 | FENO | Fenol | C6H5OH
| N | 75 | O | C | C | C | O |  |  |  | C | A |  | C |  | B | A |  | 97 | 100 | 75 | 98 | FENO | Fenol | C6H5OH
| N | 100 | O | C | C | C | O |  |  |  | C | A |  | C |  |  | A |  | 97 | 100 | 100 | 98 | FENO | Fenol | C6H5OH
Fenyléter | [17 empty] | ETER | 191 | 100 | 20 | 191 | ETER | Fenyléter | bar: 140 A to A A
Fenylmetanol | [17 empty] | ALKO | 119 | 100 | 20 | 119 | ALKO | Fenylmetanol | bar: 140 A to A A
Fluor {F2} | 50 N: N; 140 P: P; 140 A: C; 140 A: C; 140 A: C; 140 A: C; 140 A: C; A A: C; C A: B; A A: B | HALO | 0 | 100 | 20 | 0 | HALO | Fluor | F2
Fluorid amonný {NH4F} | 50 N: R; 140 P: P; 140 A: C; 140 A: A; A A: A; C A: A; A A: A | SOLI | 0 | 105 | 20 | 0 | SOLI | Fluorid amonný | NH4F
Fluorid boritý {BF3} | 50 N: N; 140 P: P; 140 A: C; 140 A: C; 140 A: C; A A: B; C A: A | OSTA | 0 | 100 | 20 | 0 | OSTA | Fluorid boritý | BF3
Fluorid hlinitý {AlF3} | 50 N: R; 140 P: P; 140 A: A; A A: A; C A: A; A A: A | SOLI | 0 | 105 | 20 | 0 | SOLI | Fluorid hlinitý | AlF3
Fluorid mědi {CuF2} | 50 N: R; 140 P: P; 140 A: B; A A: A; A A: A | SOLI | 0 | 105 | 20 | 0 | SOLI | Fluorid mědi | CuF2
Formaldehyd (kapalný) {HCOH} | 30 | P | A | A | A | A | A | A |  | A | A | A | A |  |  | A | A | ALDE | 30 | 30 | 20 | 30 | ALDE | Formaldehyd (kapalný) | HCOH
| 50 N: 30; 140 P: 100; 140 A: A; 140 A: A; A A: A; C A: A; A A: A |  | 30 | 30 | 100 | 30 | ALDE | Formaldehyd (kapalný) | HCOH
Formaldehyd (plynný) {HCOH} | N | P | B | A | A | A | A | A |  | A | A |  | A | C | C |  | A | ALDE | 30 | 100 | 20 | 30 | ALDE | Formaldehyd (plynný) | HCOH
Formalin | [17 empty] | ALDE | 130 | 100 | 20 | 130 | ALDE | Formalin | bar: 100 B to A A
Formamid {HCONH2} | N | P | A | A |  | A |  | A |  |  | A | [5 empty] | A | AMID | 0 | 100 | 20 | 0 | AMID | Formamid | HCONH2
Formol (37% formaldehyd) {HCOH} | 30 N: N; 100 P: P; A A: A |  |  | A | A |  |  |  | A | A | ALDE | 0 | 100 | 20 | 0 | ALDE | Formol (37% formaldehyd) | HCOH
Fosforečnan amonný {(NH4)2HPO4} | 10 | P | A | A | A | A |  | A |  | B | A |  | A |  | A |  | A | SOLI | 0 | 10 | 20 | 0 | SOLI | Fosforečnan amonný | (NH4)2HPO4
Fosforečnan sodný {Na3PO4} | 10 | P | A | A |  | A | A | A |  |  | A |  | A |  |  | A | A | SOLI | 0 | 10 | 20 | 0 | SOLI | Fosforečnan sodný | Na3PO4
| 30 N: 50; 100 P: P |  | C | A |  |  |  |  | A | A |  | 0 | 50 | 20 | 0 | SOLI | Fosforečnan sodný | Na3PO4
Freon (CFC) | D | P | A | A |  | A |  |  |  | A | A | A | B | A | B | A | A | HAUH | 0 | 110 | 20 | 0 | HAUH | Freon (CFC)
| 30 N: D; 100 P: 50 |  | C | A | A |  |  |  | B | A |  | 0 | 110 | 50 | 0 | HAUH | Freon (CFC)
Fural {C4H3OCOH} | N | P | A | A |  | A |  | A |  | B | A | A | A |  | C | B | A | ALKO | 31 | 100 | 20 | 31 | ALKO | Fural | C4H3OCOH
| 30 N: N; 100 P: 75 |  |  | A |  |  |  | C | C | A |  | 31 | 100 | 75 | 31 | ALKO | Fural | C4H3OCOH
[19 empty] | 131 | 100 | 20 | 131 | ALKO | Fural
Furfurylalkohol {C4H3OCH2OH} | N | P | A | A |  |  |  | A |  |  | A | [5 empty] | A | ALKO | 0 | 100 | 20 | 0 | ALKO | Furfurylalkohol | C4H3OCH2OH
| 30 N: N; 100 P: 90; 100 B: O; A A: C |  |  | A | [5 empty] | A |  | 0 | 100 | 90 | 0 | ALKO | Furfurylalkohol | C4H3OCH2OH
Glukoza | 30 N: N; 100 P: P; A A: A; A A: A |  |  | A |  | A |  |  | A | A | OSUH | 0 | 100 | 20 | 0 | OSUH | Glukoza
Glycerin {CHOH(CH2OH)2} | N | P | A | A |  | A | C | A |  | A | A |  | A |  | B | A | A | OSUH | 33 | 100 | 20 | 33 | OSUH | Glycerin | CHOH(CH2OH)2
| N | 60 |  | A |  | A | C |  |  |  | A |  | A |  |  | A | A |  | 33 | 100 | 60 | 33 | ALKO | Glycerin | CHOH(CH2OH)2
| 30 N: N; 100 P: 100; 100 B: C; A A: C |  |  | A |  |  |  |  | A | A |  | 33 | 100 | 100 | 33 | ALKO | Glycerin | CHOH(CH2OH)2
Glycerol | [17 empty] | OSUH | 133 | 100 | 20 | 133 | OSUH | Glycerol | bar: 100 B to A A
Glykol | [17 empty] | ALKO | 129 | 100 | 20 | 129 | ALKO | Glykol | bar: 100 B to A A
Helium {He} | N | P | A | A |  | A | A |  |  | A | A |  | A |  | A |  | A | OSTA | 0 | 100 | 20 | 0 | OSTA | Helium | He
Heptan {C7H10} | N | P | A | A | A | A | A | A | A | A | A | A | A |  | A | A | A | ALIF | 0 | 100 | 20 | 0 | ALIF | Heptan | C7H10
| 30 N: N; 100 P: 100 |  |  | A | A |  |  |  | A | A |  | 0 | 100 | 100 | 0 | ALIF | Heptan | C7H10
Hexafluoracetonseskvihydrát | 30 N: N; 100 P: P; A A: O; A A: O | [8 empty] | A | OSUH | 0 | 100 | 20 | 0 | OSUH | Hexafluoracetonseskvihydrát
Hexafluorid siřičitý {SF6} | N | P | A | A |  | A |  |  |  | B | A | [5 empty] | A | OSTA | 0 | 100 | 20 | 0 | OSTA | Hexafluorid siřičitý | SF6
Hexafluoroizopropylalkohol {(CF3)2CHOH} | 30 N: N; 100 P: P; 100 B: O; A A: O | [8 empty] | A | ALKO | 0 | 100 | 20 | 0 | ALKO | Hexafluoroizopropylalkohol | (CF3)2CHOH
Hexachlorobenzen {C6Cl6} | N | 80 | A | A |  |  |  | A |  |  | A | [5 empty] | A | AROM | 0 | 100 | 80 | 0 | AROM | Hexachlorobenzen | C6Cl6
Hexan {C8H14} | N | P | A | A | A | A | A | A | A | A | A | A | A | A | B | A | A | ALIF | 0 | 100 | 20 | 0 | ALIF | Hexan | C8H14
| N N: N; 80 P: 60; A A: A; A A: A; A A: A; A A: A; A A: A |  | 0 | 100 | 60 | 0 | ALIF | Hexan | C8H14
Hexanol | [17 empty] | ALKO | 169 | 100 | 20 | 169 | ALKO | Hexanol | bar: A A to A A
Hexylalkohol {CH3(CH2)5OH} | N N: N; 80 P: P; A A: A; A A: A; A A: A; A A: A | ALKO | 69 | 100 | 20 | 69 | ALKO | Hexylalkohol | CH3(CH2)5OH
Hořečnaté soli | 10 | P | B | A |  | A | A | A |  |  | A |  | A |  |  | A | A | SOLI | 0 | 10 | 20 | 0 | SOLI | Hořečnaté soli
| N N: R; 80 P: P; A A: A; A A: B; A A: A; A A: A; A A: A; A A: A |  | 0 | 105 | 20 | 0 | SOLI | Hořečnaté soli
Hydraulické oleje | D | P | A | A |  | A |  | A |  | A | A |  | A | B | B |  | A | OSUH | 0 | 110 | 20 | 0 | OSUH | Hydraulické oleje
| N N: D; 80 P: 80; A A: A; A A: A; A A: A; A A: B; A A: A; A A: A; A A: C; A A: A |  | 0 | 110 | 80 | 0 | OSUH | Hydraulické oleje
| D | 100 | A | A |  | A |  | B |  |  | A | A | A | C |  |  | A |  | 0 | 110 | 100 | 0 | OSUH | Hydraulické oleje
| D | P | A | A |  |  |  | A |  | A | A | A | A | B | B |  | A |  | 0 | 110 | 20 | 0 | OSUH | Hydraulické oleje
Hydrazin {N2H4} | N N: N; 80 P: P; A A: A; A A: A; A A: B; A A: A | AMIN | 0 | 100 | 20 | 0 | AMIN | Hydrazin | N2H4
Hydrogenchlorid (plyn) {HCl} | N N: N; 80 P: P; A A: C; A A: C; A A: C; A A: A; A A: C; A A: A; A A: A; A A: A | AKYS | 0 | 100 | 20 | 0 | AKYS | Hydrogenchlorid (plyn) | HCl
| N N: N; 80 P: 100; A A: C; A A: C; A A: C; A A: A; A A: A; A A: A |  | 0 | 100 | 100 | 0 | AKYS | Hydrogenchlorid (plyn) | HCl
Hydrogenjodid {HI} | N N: 60; 80 P: 100; A A: A; A A: A; A A: A | AKYS | 36 | 60 | 100 | 36 | AKYS | Hydrogenjodid | HI
| N N: N; 80 P: P; A A: C; A A: A; A A: A; A A: A |  | 36 | 100 | 20 | 36 | AKYS | Hydrogenjodid | HI
Hydrogenkyanid | [17 empty] | AKYS | 164 | 100 | 20 | 164 | AKYS | Hydrogenkyanid | bar: A A to A A
Hydrogenperoxid {H2O2} | 0.5 | P | C | A | A | A | A | A | A |  | A | A | A |  | A | A | A | OSTA | 12 | 0.5 | 20 | 12 | OSTA | Hydrogenperoxid | H2O2
| 30 | P | C | B | A | A | A | A |  | B | A | A | A |  | A | A | A |  | 12 | 30 | 20 | 12 | OSTA | Hydrogenperoxid | H2O2
| N N: 30; 80 P: 60; A A: C; A A: C; A A: A; A A: A; A A: A |  | 12 | 30 | 60 | 12 | OSTA | Hydrogenperoxid | H2O2
| N N: 30; 80 P: 75; A A: C; A A: C; A A: A; A A: B; A A: A |  | 12 | 30 | 75 | 12 | OSTA | Hydrogenperoxid | H2O2
| 50 | P | C | C | A |  |  | A |  | C | A |  | A |  |  | A | A |  | 12 | 50 | 20 | 12 | OSTA | Hydrogenperoxid | H2O2
| N | P | C | C | C |  |  | A |  | C | A |  | A |  | B | A | A |  | 12 | 100 | 20 | 12 | OSTA | Hydrogenperoxid | H2O2
Hydrogensiřičitan sodný | [17 empty] | SOLI | 148 | 100 | 20 | 148 | SOLI | Hydrogensiřičitan sodný | bar: A A to A A
Hydrogensulfid (kapalný) {H2S} | 10 | P | A | A |  | A | A | A |  |  | A | A | A |  |  | A | A | AKYS | 0 | 10 | 20 | 0 | AKYS | Hydrogensulfid (kapalný) | H2S
Hydrogensulfid (plynný) {H2S} | N | P | B | A |  | B | A | A |  | C | A | A | A |  |  | A | A | AKYS | 0 | 100 | 20 | 0 | AKYS | Hydrogensulfid (plynný) | H2S
| N N: N; 80 P: 200; A A: A; A A: A |  | 0 | 100 | 200 | 0 | AKYS | Hydrogensulfid (plynný) | H2S
Hydrogenuhličitan sodný | [17 empty] | SOLI | 149 | 100 | 20 | 149 | SOLI | Hydrogenuhličitan sodný | bar: A A to A A
Hydrochinon {C6H4(OH)2} | N N: 5; 80 P: P; A A: C; A A: A; A A: A; A A: A; A A: A; A A: A | FENO | 0 | 5 | 20 | 0 | FENO | Hydrochinon | C6H4(OH)2
Hydroxid amonný {NH4OH} | 1 | P | A | A |  |  | A | A |  |  | A |  | A | A | A |  | A | AZAS | 0 | 1 | 20 | 0 | AZAS | Hydroxid amonný | NH4OH
| 10 | P | A | A | C | C | C | A |  |  | A |  | A | A | A |  | A |  | 0 | 10 | 20 | 0 | AZAS | Hydroxid amonný | NH4OH
| 30 | P | A | A | C | C | C | A |  | C | A |  | A | C | A | C | A |  | 0 | 30 | 20 | 0 | AZAS | Hydroxid amonný | NH4OH
| N | P |  | A | C | C | C |  |  | C | A | A |  | C |  | C | A |  | 0 | 100 | 20 | 0 | AZAS | Hydroxid amonný | NH4OH
| N | 80 |  | A |  | C | C |  |  | C | A | A |  | C |  | C | A |  | 0 | 100 | 80 | 0 | AZAS | Hydroxid amonný | NH4OH
Hydroxid draselný {KOH} | N N: 1; 80 P: P; A A: A; A A: A; A A: A; A A: A; A A: A; A A: A; A A: A; A A: A | AZAS | 0 | 1 | 20 | 0 | AZAS | Hydroxid draselný | KOH
| N N: 1; 80 P: 60; A A: A; A A: A; A A: B; A A: A; A A: A; A A: A; A A: A |  | 0 | 1 | 60 | 0 | AZAS | Hydroxid draselný | KOH
| 10 | P | A | A |  | C | C | A |  | C | A |  | A | A |  | A | A |  | 0 | 10 | 20 | 0 | AZAS | Hydroxid draselný | KOH
| 10 | 60 | A | A |  | C | C |  |  | C | A |  | A |  |  | A | A |  | 0 | 10 | 60 | 0 | AZAS | Hydroxid draselný | KOH
| 10 | 80 | A | A |  | C | C |  |  | C | A |  | A | C |  | A | A |  | 0 | 10 | 80 | 0 | AZAS | Hydroxid draselný | KOH
| 20 | P |  | A |  | C | C | A |  | C | A |  | A |  | B |  | A |  | 0 | 20 | 20 | 0 | AZAS | Hydroxid draselný | KOH
| N N: 20; 80 P: 60; A A: A; A A: C; A A: C; A A: C; A A: A; A A: A; A B: B; A A: A |  | 0 | 20 | 60 | 0 | AZAS | Hydroxid draselný | KOH
| N N: 25; 80 P: 120; A A: C; A A: A; A A: A; A A: A |  | 0 | 25 | 120 | 0 | AZAS | Hydroxid draselný | KOH
| 50 | P | C | A |  | C | C | A |  | C | A | A | A |  | B | B | A |  | 0 | 50 | 20 | 0 | AZAS | Hydroxid draselný | KOH
| 50 | 80 | C | A |  | C | C |  |  | C | A | A | A |  | B |  | A |  | 0 | 50 | 80 | 0 | AZAS | Hydroxid draselný | KOH
Hydroxid hlinitý {Al(OH)3} | N N: R; 80 P: P; A A: A; A A: A; A A: A; A A: A; A A: A; A A: A; A A: A; A A: A | AZAS | 0 | 105 | 20 | 0 | AZAS | Hydroxid hlinitý | Al(OH)3
| N N: R; 80 P: 100; A A: A; A A: A; A A: A; A A: A; A A: A |  | 0 | 105 | 100 | 0 | AZAS | Hydroxid hlinitý | Al(OH)3
Hydroxid hořečnatý {Mg(OH)2} | 10 | P | A | A |  |  |  | A |  | C | A | A | A |  |  | A | A | AZAS | 0 | 10 | 20 | 0 | AZAS | Hydroxid hořečnatý | Mg(OH)2
| N N: R; 80 P: P; A A: A; A A: A; A A: C; A A: A; A A: A; A A: A; A A: A; A A: A |  | 0 | 105 | 20 | 0 | AZAS | Hydroxid hořečnatý | Mg(OH)2
Hydroxid sodný {NaOH} | 1 | P | A | A | B | A |  | A |  | C | A | A | A |  | A | A | A | AZAS | 51 | 1 | 20 | 51 | AZAS | Hydroxid sodný | NaOH
| 1 | 60 |  | A | C | B |  |  |  |  | A | A | A |  | A | A | A |  | 51 | 1 | 60 | 51 | AZAS | Hydroxid sodný | NaOH
| N N: 5; 80 P: 80; A A: A; A A: C; A A: A; A A: A; A A: A; A B: A; A A: B; A A: A |  | 51 | 5 | 80 | 51 | AZAS | Hydroxid sodný | NaOH
| N N: 5; 80 P: 150; A A: A; A B: B; A A: A |  | 51 | 5 | 150 | 51 | AZAS | Hydroxid sodný | NaOH
| 10 | P | A | A | C | B | B | A | B |  | A | A | A | B | A | B | A |  | 51 | 10 | 20 | 51 | AZAS | Hydroxid sodný | NaOH
| 10 | 80 | C | A | C | C | C |  |  |  | A | A | A |  | A | B | A |  | 51 | 10 | 80 | 51 | AZAS | Hydroxid sodný | NaOH
| 15 | 150 P: P; 150 A: A; 150 C: C; 150 A: A |  | A | A | A |  | A | B | A |  | 51 | 15 | 20 | 51 | AZAS | Hydroxid sodný | NaOH
| 20 | 150 P: P; 150 A: A; 150 C: C; 150 A: A | C | A | A | A |  | A | B | A |  | 51 | 20 | 20 | 51 | AZAS | Hydroxid sodný | NaOH
| 20 | 100 | C | A | C | C | C |  |  | C | A | A | A |  |  | B | A |  | 51 | 20 | 100 | 51 | AZAS | Hydroxid sodný | NaOH
| 25 | 150 P: 150 | C | A |  |  |  | C |  | A |  | 51 | 25 | 150 | 51 | AZAS | Hydroxid sodný | NaOH
| 30 | 150 P: P; 150 A: A; 150 C: C; 150 A: A | C | A | A | A |  | A | B | A |  | 51 | 30 | 20 | 51 | AZAS | Hydroxid sodný | NaOH
| 30 | 80 | C | A | C | C | C |  |  | C | A | A | A |  | A | B | A |  | 51 | 30 | 80 | 51 | AZAS | Hydroxid sodný | NaOH
| 40 | 80 | C | A | C | C | C |  |  | C | A | A | A |  | A | B | A |  | 51 | 40 | 80 | 51 | AZAS | Hydroxid sodný | NaOH
| 50 | P | B | A | C | C | C | A | B | C | A | A | A |  | A | B | A |  | 51 | 50 | 20 | 51 | AZAS | Hydroxid sodný | NaOH
| 50 | 80 | C | A | C | C | C |  |  | C | A | A | A | C | A | B | A |  | 51 | 50 | 80 | 51 | AZAS | Hydroxid sodný | NaOH
| N | P: P; C: C; A: A |  |  |  | A |  | 51 | 100 | 20 | 51 | AZAS | Hydroxid sodný | NaOH
Hydroxid vápenatý {Ca(OH)2} | 10 | [15 empty] | A | AZAS | 0 | 10 | 20 | 0 | AZAS | Hydroxid vápenatý | Ca(OH)2 | bar: P to C; A; A
| R | P | A | A |  | A |  | A |  | C | A |  | A | C |  | B | A |  | 0 | 105 | 20 | 0 | AZAS | Hydroxid vápenatý | Ca(OH)2
Chladící kapaliny (DIN 53521) | D | P: 120; B: B; A: A; C: B; A: A; A: A |  | B |  | A | OSTA | 0 | 110 | 120 | 0 | OSTA | Chladící kapaliny (DIN 53521)
Chlor (tekutý) {Cl2} | N | P: P; B: C; A: C; A: C; A: C; A: A |  | C | A | A | HALO | 0 | 100 | 20 | 0 | HALO | Chlor (tekutý) | Cl2
Chlor plynný (suchý) {Cl2} | N | P | C | C |  | C | C | C |  | B | C |  |  |  | C | B | A | HALO | 0 | 100 | 20 | 0 | HALO | Chlor plynný (suchý) | Cl2
Chlor plynný (vlhký) {Cl2} | N | P | C | C |  | C | C | B | A | A | A | B |  |  |  | A | A | HALO | 0 | 100 | 20 | 0 | HALO | Chlor plynný (vlhký) | Cl2
Chloralhydrát {CCl3CH(OH)2} | N | P: P; B: C; A: A; A: A |  |  |  | A | HAUH | 0 | 100 | 20 | 0 | HAUH | Chloralhydrát | CCl3CH(OH)2
Chloraminy {R-NHCl / R-NCl2} | 10 | P: P; B: C; C: C; A: A; A: A |  |  |  | A | HAUH | 0 | 10 | 20 | 0 | HAUH | Chloraminy | R-NHCl / R-NCl2
Chlorečnan draselný {KCIO3} | R | P: P; C: C; A: A |  |  | B | A | SOLI | 0 | 105 | 20 | 0 | SOLI | Chlorečnan draselný | KCIO3
Chlorečnan sodný {NaClO3} | 5 | [14 empty] | A | A | SOLI | 0 | 5 | 20 | 0 | SOLI | Chlorečnan sodný | NaClO3 | bar: P to A; A; A
| 10 | [14 empty] | A | A |  | 0 | 10 | 20 | 0 | SOLI | Chlorečnan sodný | NaClO3 | bar: P to A; C to A; A; A
| 50 | P: P; A: A; C: C; A: A |  |  | B | A |  | 0 | 50 | 20 | 0 | SOLI | Chlorečnan sodný | NaClO3
Chloretanol {ClC2H4OH} | N | P: P; B: C; C: C; C: C; A: A; A: A; A: A |  |  | A | A | ALKO | 8 | 100 | 20 | 8 | ALKO | Chloretanol | ClC2H4OH
| N | P: 100; B: C; C: C; C: C; A: B |  |  | A | A |  | 8 | 100 | 100 | 8 | ALKO | Chloretanol | ClC2H4OH
Chlorid amonný {NH4Cl} | 10 | [14 empty] | A | A | SOLI | 57 | 10 | 20 | 57 | SOLI | Chlorid amonný | NH4Cl | bar: P to A; C to A
| 10 | P: 60; B: C; C: A; A: A |  |  |  | A |  | 57 | 10 | 60 | 57 | SOLI | Chlorid amonný | NH4Cl
| 35 | [14 empty] | A | A |  | 57 | 35 | 20 | 57 | SOLI | Chlorid amonný | NH4Cl | bar: P to A; C to A; A to A
| 35 | P: 100; B: C; A: A |  |  |  | A |  | 57 | 35 | 100 | 57 | SOLI | Chlorid amonný | NH4Cl
| R | P | B | A |  | A | A | A |  | B | A | A | A |  |  | A | A |  | 57 | 105 | 20 | 57 | SOLI | Chlorid amonný | NH4Cl
Chlorid draselný {KCI} | 10 | [14 empty] | A | A | SOLI | 0 | 10 | 20 | 0 | SOLI | Chlorid draselný | KCI | bar: P to A; C to A; A to A
| 10 | P: 80; A: A; C: A; A: A |  |  |  | A |  | 0 | 10 | 80 | 0 | SOLI | Chlorid draselný | KCI
| R | P: P; A: A; C: A; C: B; A: A; A: A; A: A |  |  | A | A |  | 0 | 105 | 20 | 0 | SOLI | Chlorid draselný | KCI
| R | P: 100; A: A; A: A |  |  | A | A |  | 0 | 105 | 100 | 0 | SOLI | Chlorid draselný | KCI
Chlorid fosforitý {PCl3} | N | P: P; A: A; C: C; A: A; A: A |  |  | A | A | OSTA | 0 | 100 | 20 | 0 | OSTA | Chlorid fosforitý | PCl3
Chlorid hlinitý {AlCl3} | 10 | P | A | B |  |  | A | A |  | A | A | A | A |  |  | A | A | SOLI | 0 | 10 | 20 | 0 | SOLI | Chlorid hlinitý | AlCl3
| R | P | B |  |  |  | A | A |  | B | A | A | A |  |  | A | A |  | 0 | 105 | 20 | 0 | SOLI | Chlorid hlinitý | AlCl3
Chlorid hořečnatý {MgCl2} | 10 | [14 empty] | A | A | SOLI | 0 | 10 | 20 | 0 | SOLI | Chlorid hořečnatý | MgCl2 | bar: P to A; C to A; C to A
| 50 | P: 100; A: B; A: A |  |  | A | A |  | 0 | 50 | 100 | 0 | SOLI | Chlorid hořečnatý | MgCl2
| R | P | A | A |  | A | A | A |  | B | B | A | A |  |  | A | A |  | 0 | 105 | 20 | 0 | SOLI | Chlorid hořečnatý | MgCl2
Chlorid mědi {HgCl2} | 5 | P: P; B: B; A: A; C: A; A: A; A: A |  |  | A | A | SOLI | 82 | 5 | 20 | 82 | SOLI | Chlorid mědi | HgCl2
| R | P: P; B: C; A: A; C: A; A: A; C: B; A: A |  |  | A | A |  | 82 | 105 | 20 | 82 | SOLI | Chlorid mědi | HgCl2
| R | P: 100; A: A |  |  | A | A |  | 82 | 105 | 100 | 82 | SOLI | Chlorid mědi | HgCl2
Chlorid rtutnatý | [17 empty] | SOLI | 182 | 100 | 20 | 182 | SOLI | Chlorid rtutnatý
Chlorid sodný {NaCl} | 5 | P: 96; B: B; A: A; C: A; A: A; A: A; A: A |  | B | A | A | SOLI | 50 | 5 | 96 | 50 | SOLI | Chlorid sodný | NaCl
| 10 | [14 empty] | A | A |  | 50 | 10 | 20 | 50 | SOLI | Chlorid sodný | NaCl | bar: P to A; C to A
| 10 | P: 80; A: A; C: A; A: A; A: A; A: A |  |  | A | A |  | 50 | 10 | 80 | 50 | SOLI | Chlorid sodný | NaCl
| R | [14 empty] | A | A |  | 50 | 105 | 20 | 50 | SOLI | Chlorid sodný | NaCl | bar: P to A; C; C to A
| R | P: 80; A: A; A: A; A: A |  |  | A | A |  | 50 | 105 | 80 | 50 | SOLI | Chlorid sodný | NaCl
| R | P: 100; A: A; A: A |  |  | A | A |  | 50 | 105 | 100 | 50 | SOLI | Chlorid sodný | NaCl
Chlorid uhličitý {CCl4} | N | P | A | B | A | A | C | C | A | A | A | A | B | A | A | A | A | HAUH | 24 | 100 | 20 | 24 | HAUH | Chlorid uhličitý | CCl4
| N | 60 | A | B | A | C | C | C |  |  | A |  |  |  |  | A | A |  | 24 | 100 | 60 | 24 | HAUH | Chlorid uhličitý | CCl4
| R N: N; 100 P: 80; A A: A; A A: C; A A: A |  | 24 | 100 | 80 | 24 | HAUH | Chlorid uhličitý | CCl4
Chlorid vápenatý {CaCl2} | 10 | P | A | A |  | A | A | A |  | A | A | A | A |  | A | A | A | SOLI | 0 | 10 | 20 | 0 | SOLI | Chlorid vápenatý | CaCl2
| R N: 10; 100 P: 60; A B: A; A A: A; A A: A; A B: A; A A: A |  | 0 | 10 | 60 | 0 | SOLI | Chlorid vápenatý | CaCl2
| R N: 10; 100 P: 100; 100 A: B; A B: A; A A: A; A A: A; A B: A; A A: A |  | 0 | 10 | 100 | 0 | SOLI | Chlorid vápenatý | CaCl2
| R | P | B | A |  | A | A | A |  | B | A | A | A |  | A | A | A |  | 0 | 105 | 20 | 0 | SOLI | Chlorid vápenatý | CaCl2
| R N: R; 100 P: 80; A B: A; A A: A; A A: A; A B: A; A A: A; A A: A |  | 0 | 105 | 80 | 0 | SOLI | Chlorid vápenatý | CaCl2
| R N: R; 100 P: 100; 100 A: C; A B: A; A A: A; A B: A; A A: A; A A: A |  | 0 | 105 | 100 | 0 | SOLI | Chlorid vápenatý | CaCl2
| R N: 20; 100 P: P; 100 A: O; A B: A; A C: A; A A: A; A B: A; A A: A |  | 0 | 20 | 20 | 0 | SOLI | Chlorid vápenatý | CaCl2
Chlorid vápenatý v alkoholu {CaCl2} | 5 | P | A | A | A | A | A | A |  |  | A | A | A |  | A | A | A | SOLI | 0 | 5 | 20 | 0 | SOLI | Chlorid vápenatý v alkoholu | CaCl2
Chlorid zinečnatý {ZnCl2} | 5 | P |  | A | C | A | A | A |  |  | A | A | A | A | A | A | A | SOLI | 0 | 5 | 20 | 0 | SOLI | Chlorid zinečnatý | ZnCl2
| 10 | P | B | A | C | A | A | A |  |  | A | A | A | A | A | A | A |  | 0 | 10 | 20 | 0 | SOLI | Chlorid zinečnatý | ZnCl2
| 40 | P | C |  | C | A | A | A |  |  | A | A | A |  | A | A | A |  | 0 | 40 | 20 | 0 | SOLI | Chlorid zinečnatý | ZnCl2
| 50 | P | C |  | C | A | A |  |  |  | A | A | A |  |  | A | A |  | 0 | 50 | 20 | 0 | SOLI | Chlorid zinečnatý | ZnCl2
| R N: 50; 100 P: 100; 100 A: C; A B: C; A A: C; A A: A; A A: A; A A: A; A A: A |  | 0 | 50 | 100 | 0 | SOLI | Chlorid zinečnatý | ZnCl2
| R | P | C |  | C | A | A |  |  | A | A | A | A |  |  |  | A |  | 0 | 105 | 20 | 0 | SOLI | Chlorid zinečnatý | ZnCl2
| R N: R; 100 P: 80; 100 A: C; A B: C; A A: C; A A: A; A A: A; A A: A |  | 0 | 105 | 80 | 0 | SOLI | Chlorid zinečnatý | ZnCl2
Chlorid železitý | [17 empty] | SOLI | 167 | 100 | 20 | 167 | SOLI | Chlorid železitý | bar: 100 A to A A
| 5 | P | B | B | A |  | A | A |  |  | A | A | A |  |  | A | A |  | 67 | 5 | 20 | 67 | SOLI | Chlorid železitý | FeCl3
| 10 | P | B | B |  |  | A | A |  |  | A | A | A |  |  | A | A |  | 67 | 10 | 20 | 67 | SOLI | Chlorid železitý | FeCl3
| R N: 50; 100 P: 100; A B: C; A A: B; A B: A; A A: A; A A: A |  | 67 | 50 | 100 | 67 | SOLI | Chlorid železitý | FeCl3
| R | P | C |  |  |  | A | A |  | B | A | A | A |  |  | A | A |  | 67 | 105 | 20 | 67 | SOLI | Chlorid železitý | FeCl3
Chlorid železnatý {FeCl2} | 5 | P | A | A | A |  | A | A |  | A | A | A | A |  |  | A | A | SOLI | 68 | 5 | 20 | 68 | SOLI | Chlorid železnatý | FeCl2
| 10 | P | A | A |  |  | A | A |  |  | A | A | A |  |  | A | A |  | 68 | 10 | 20 | 68 | SOLI | Chlorid železnatý | FeCl2
| R N: R; 100 P: P; 100 A: C; A A: A; A A: A; A A: A; A B: A; A A: A; A A: A |  | 68 | 105 | 20 | 68 | SOLI | Chlorid železnatý | FeCl2
| R N: R; 100 P: 100; 100 A: C; A A: A; A B: A; A A: A; A A: A |  | 68 | 105 | 100 | 68 | SOLI | Chlorid železnatý | FeCl2
Chloridy vápna / Vápnová voda | [17 empty] | SOLI | 120 | 100 | 20 | 120 | SOLI | Chloridy vápna / Vápnová voda | bar: 100 A to A A
Chloristan draselný {KClO4} | R N: R; 100 P: P; A C: A; A A: A; A A: A | SOLI | 0 | 105 | 20 | 0 | SOLI | Chloristan draselný | KClO4
Chlormetan | [17 empty] | HAUH | 139 | 100 | 20 | 139 | HAUH | Chlormetan | bar: 100 A to A A
Chlormetyleter {ClCH2OCH3} | R N: N; 100 P: 50; A A: A; A A: C; A A: A | ETER | 0 | 100 | 50 | 0 | ETER | Chlormetyleter | ClCH2OCH3
Chlornan sodný (12.5% act. Cl) {NaOCl} | 5 | P | B |  |  | A | A | A |  | A | A |  | A |  |  | B | A | SOLI | 0 | 5 | 20 | 0 | SOLI | Chlornan sodný (12.5% act. Cl) | NaOCl
| R N: 5; 100 P: 80; A A: A; A A: A; A A: B; A B: A; A A: A |  | 0 | 5 | 80 | 0 | SOLI | Chlornan sodný (12.5% act. Cl) | NaOCl
| 10 | P | C | C | C | A | A | A |  | A | A | B | A |  | A | B | A |  | 0 | 10 | 20 | 0 | SOLI | Chlornan sodný (12.5% act. Cl) | NaOCl
| R N: 10; 100 P: 80; 100 A: C; A B: C; A A: C; A A: A; A A: A; A B: A; A A: A |  | 0 | 10 | 80 | 0 | SOLI | Chlornan sodný (12.5% act. Cl) | NaOCl
| R N: 30; 100 P: P; 100 A: C; A B: C; A A: C; A A: A; A A: B; A A: A |  | 0 | 30 | 20 | 0 | SOLI | Chlornan sodný (12.5% act. Cl) | NaOCl
| R N: R; 100 P: P; 100 A: C; A B: C; A A: C; A A: C; A A: A; A A: C; A A: A |  | 0 | 105 | 20 | 0 | SOLI | Chlornan sodný (12.5% act. Cl) | NaOCl
Chlornan vápenatý {Ca(OCl)2} | R | P | C | C |  | B | A | A |  | B | A |  | A |  |  | A | A | SOLI | 20 | 105 | 20 | 20 | SOLI | Chlornan vápenatý | Ca(OCl)2
| R N: R; 100 P: 60; 100 A: C; A B: C; A A: A; A B: A; A A: A |  | 20 | 105 | 60 | 20 | SOLI | Chlornan vápenatý | Ca(OCl)2
Chlorobenzen {C6H5Cl} | N | P | A | A |  | A | O | B |  | A | A | A | C |  | O | A | A | AROM | 0 | 100 | 20 | 0 | AROM | Chlorobenzen | C6H5Cl
| N | 50 | A | A |  | C | O | C |  |  | A |  | C |  | O | A | A |  | 0 | 100 | 50 | 0 | AROM | Chlorobenzen | C6H5Cl
| N | 75 |  |  |  | C | O | C |  | B | A |  | C |  | O | B | A |  | 0 | 100 | 75 | 0 | AROM | Chlorobenzen | C6H5Cl
Chlorodifluoretan (R-142B) {C2H3F2Cl} | R N: N; 100 P: P; 100 A: A; A B: A; A A: A; A A: A; A A: A; A B: B; A A: A | HAUH | 0 | 100 | 20 | 0 | HAUH | Chlorodifluoretan (R-142B) | C2H3F2Cl
Chlorodifluormetan (R-22) {CHF2Cl} | R N: N; 100 P: P; 100 A: A; A B: A; A A: A; A A: A; A A: A; A B: B; A A: B; A A: A | HAUH | 0 | 100 | 20 | 0 | HAUH | Chlorodifluormetan (R-22) | CHF2Cl
Chloroform {CHCl3} | N | P | C | C |  | C | O | C | B | B | A | A | O | C | O | A | A | HAUH | 54 | 100 | 20 | 54 | HAUH | Chloroform | CHCl3
| N | 50 | C | C |  | C | O | C |  |  | A | A | O | C | O | A | A |  | 54 | 100 | 50 | 54 | HAUH | Chloroform | CHCl3
Chlorová voda {Cl2.H2O} | R | P | B | C |  | C: A; O: C; C: C; A: B; O: A; A: A; A: A | HALO | 0 | 105 | 20 | 0 | HALO | Chlorová voda | Cl2.H2O
Chlorpentan | [17 empty] | HAUH | 158 | 100 | 20 | 158 | HAUH | Chlorpentan
Chlortoluen | [17 empty] | AROM | 159 | 100 | 20 | 159 | AROM | Chlortoluen
Chlorid železnatý | [17 empty] | SOLI | 168 | 100 | 20 | 168 | SOLI | Chlorid železnatý
Chroman mědnatý | [17 empty] | SOLI | 178 | 100 | 20 | 178 | SOLI | Chroman mědnatý
Chromylchlorid {CrO2Cl2} | N | P | C | C | [13 empty] | OSTA | 0 | 100 | 20 | 0 | OSTA | Chromylchlorid | CrO2Cl2 | bar: C; A; A to A
Inertní plyny (Argon, Helium, Neon, ...) | N | P | A | A | [13 empty] | OSTA | 0 | 100 | 20 | 0 | OSTA | Inertní plyny (Argon, Helium, Neon, ...) | bar: C to O; B to A; O; O; A
Isobutylacetát {CH3COOCH2CH(CH3)2} | N | P |  | A | [13 empty] | ESTE | 0 | 100 | 20 | 0 | ESTE | Isobutylacetát | CH3COOCH2CH(CH3)2 | bar: B to A; C; A
Isobutylalkohol {(CH3)2CHCH2OH} | N | P |  |  | A | [12 empty] | ALKO | 70 | 100 | 20 | 70 | ALKO | Isobutylalkohol | (CH3)2CHCH2OH | bar: C to B; A; O; A
Izobutanol | [17 empty] | ALKO | 170 | 100 | 20 | 170 | ALKO | Izobutanol
Izooktan | [17 empty] | ALIF | 144 | 100 | 20 | 144 | ALIF | Izooktan
Izopropanol | [17 empty] | ALKO | 115 | 100 | 20 | 115 | ALKO | Izopropanol
Izopropylacetát {CH3COOCH(CH3)2} | N | P |  | A | [13 empty] | ESTE | 0 | 100 | 20 | 0 | ESTE | Izopropylacetát | CH3COOCH(CH3)2 | bar: C; B to A; C; A
Izopropylalkohol {(CH3)2CHOH} | N | P | A | A |  | B | C | A |  | A | A |  | A | A | A | A | A | ALKO | 15 | 100 | 20 | 15 | ALKO | Izopropylalkohol | (CH3)2CHOH
| N | 60 |  | A |  | B | C | A |  |  | A |  | A | A | A | A | A |  | 15 | 100 | 60 | 15 | ALKO | Izopropylalkohol | (CH3)2CHOH
| N | 100 | [16 empty] | 15 | 100 | 100 | 15 | ALKO | Izopropylalkohol | (CH3)2CHOH | bar: O; A; A to A
Izopropyléter {[(CH3)2CH]2O} | N | P | A | A | [13 empty] | ETER | 92 | 100 | 20 | 92 | ETER | Izopropyléter | [(CH3)2CH]2O | bar: C; C to A; O to A
Javelová voda | D | P |  | B | [13 empty] | SOLI | 0 | 110 | 20 | 0 | SOLI | Javelová voda | bar: C; A; O to C; A
| D | 60 |  | C | [14 empty] | 0 | 110 | 60 | 0 | SOLI | Javelová voda | bar: A; O; A
Jod {J2} | D | P | C |  |  | O: C; C: A; B: A; A: B; A: A; A: A | HALO | 0 | 110 | 20 | 0 | HAUH | Jod | J2
Jodoform {CHJ3} | 50 | P | [15 empty] | HAUH | 0 | 50 | 20 | 0 | HAUH | Jodoform | CHJ3 | bar: C; A; A to A
| N | P | [16 empty] | 0 | 100 | 20 | 0 | HAUH | Jodoform | CHJ3 | bar: C; A; A
Jodová tintura {J2} | 10 | P | C | A |  | O: C; C: A; A: B; O: A; O: B; A: A; A: A | HALO | 0 | 10 | 20 | 0 | HAUH | Jodová tintura | J2
Kafr {C10H16O} | 50 | P | A | A | [13 empty] | OSUH | 0 | 50 | 20 | 0 | OSUH | Kafr | C10H16O | bar: C; A; A
Kaprolaktam {CONH(CH2)5} | N | 120 | O | C |  | C: C; A: B; A: A | OSUH | 0 | 100 | 120 | 0 | OSUH | Kaprolaktam | CONH(CH2)5
Kasein | D | P | A | A | [13 empty] | OSTA | 0 | 110 | 20 | 0 | OSTA | Kasein | bar: C; A; A
Kerosin | D | P | A | A | A | A | B | A |  | A | A | A | A |  | A | A | A | OSUH | 0 | 110 | 20 | 0 | OSUH | Kerosin
| D | 60 | A | A |  | A |  | A |  |  | A | A | A |  | A | A | A |  | 0 | 110 | 60 | 0 | OSUH | Kerosin
| D | 85 | A | A |  | A | C | A |  |  | A |  | A |  | B | A | A |  | 0 | 110 | 85 | 0 | OSUH | Kerosin
Ketony (alifatické) {RCOR} | N | P | B | A |  | C |  | A |  | A | A | A | B |  |  |  | A | ALDE | 0 | 100 | 20 | 0 | ALDE | Ketony (alifatické) | RCOR
Kobaltové soli | 20 | P | B | A |  | A |  |  |  |  | A | [5 empty] | A | SOLI | 0 | 20 | 20 | 0 | SOLI | Kobaltové soli
Krezol {CH3C6H4OH} | 90 | P | O |  |  | C | O | A |  |  | C | A | B |  |  | A | A | FENO | 55 | 90 | 20 | 55 | FENO | Krezol | CH3C6H4OH
| 90 | 80 | O |  |  | C | O | C |  |  | C |  |  |  |  | B | A |  | 55 | 90 | 80 | 55 | FENO | Krezol | CH3C6H4OH
Křemičitan sodný {Na2SiO3} | 10 | P | A | A |  | A | A | A |  |  | A |  | A |  |  | A | A | SOLI | 52 | 10 | 20 | 52 | SOLI | Křemičitan sodný | Na2SiO3
| D: R; P: P; A: A; A: A |  | C | A |  | A |  |  | A | A |  | 52 | 105 | 20 | 52 | SOLI | Křemičitan sodný | Na2SiO3
Křída | [17 empty] | SOLI | 162 | 100 | 20 | 162 | SOLI | Křída | bar: A to A
Kyanid draselný {KCN} | D: R; P: P; A: A; A: A |  |  | A | [5 empty] | A | SOLI | 0 | 105 | 20 | 0 | SOLI | Kyanid draselný | KCN
Kyanid sodný {NaCN} | 10 | P | A | A |  | A | A | A |  |  | A |  |  |  |  | A | A | SOLI | 0 | 10 | 20 | 0 | SOLI | Kyanid sodný | NaCN
| D: R; P: P; A: A |  | C | A |  |  |  |  | A | A |  | 0 | 105 | 20 | 0 | SOLI | Kyanid sodný | NaCN
Kyselina akrylová {CH2CHCOOH} | D: N; P: P; A: C; B: C |  |  | A |  |  |  |  | A | A | OKYS | 86 | 100 | 20 | 86 | OKYS | Kyselina akrylová | CH2CHCOOH
| N | 30 | O | C |  | C | C |  |  |  | A |  |  |  |  | A | A |  | 86 | 100 | 30 | 86 | OKYS | Kyselina akrylová | CH2CHCOOH
| N | 50 | O | C |  | C | C |  |  |  | A |  |  |  |  | A | A |  | 86 | 100 | 50 | 86 | OKYS | Kyselina akrylová | CH2CHCOOH
Kyselina benzoová {C6H5COOH} | 20 | P | B | B |  | A | C | A |  | C | A |  |  |  |  | A | A | OKYS | 0 | 20 | 20 | 0 | OKYS | Kyselina benzoová | C6H5COOH
| R | P | C |  |  | A | C | A |  | A | A |  |  |  |  | A | A |  | 0 | 105 | 20 | 0 | OKYS | Kyselina benzoová | C6H5COOH
| D: R; P: 100; A: C; A: C |  | C | A |  |  |  |  | A | A |  | 0 | 105 | 100 | 0 | OKYS | Kyselina benzoová | C6H5COOH
Kyselina bromičná | [17 empty] | AKYS | 134 | 100 | 20 | 134 | AKYS | Kyselina bromičná | bar: A to A
Kyselina butanediolová | [17 empty] | OKYS | 187 | 100 | 20 | 187 | OKYS | Kyselina butanediolová | bar: A to A
Kyselina butenediolová (cis-) | [17 empty] | OKYS | 189 | 100 | 20 | 189 | OKYS | Kyselina butenediolová (cis-) | bar: A to A
Kyselina citronová {C3H4OH(COOH)3} | 10 | P | B | A | A | A | A | A | A |  | A |  | A | A | B | A | A | OKYS | 0 | 10 | 20 | 0 | OKYS | Kyselina citronová | C3H4OH(COOH)3
| 10 | 50 | B | C |  | A |  | A |  |  | A |  | A | A | B | A | A |  | 0 | 10 | 50 | 0 | OKYS | Kyselina citronová | C3H4OH(COOH)3
| D: 20; P: 80; A: B; A: C |  |  | A |  |  |  |  | A | A |  | 0 | 20 | 80 | 0 | OKYS | Kyselina citronová | C3H4OH(COOH)3
| 50 | P | B |  |  | A |  | A |  | A | A |  |  |  | A | A | A |  | 0 | 50 | 20 | 0 | OKYS | Kyselina citronová | C3H4OH(COOH)3
| D: 50; P: 100; A: C |  | B | A |  |  |  |  | A | A |  | 0 | 50 | 100 | 0 | OKYS | Kyselina citronová | C3H4OH(COOH)3
Kyselina dichloroctová {Cl2CHCOOH} | D: 50; P: P; A: A |  |  | A |  |  |  |  | A | A | OKYS | 0 | 50 | 20 | 0 | OKYS | Kyselina dichloroctová | Cl2CHCOOH
| D: 50; P: 75 |  |  | B |  |  |  |  | B | A |  | 0 | 50 | 75 | 0 | OKYS | Kyselina dichloroctová | Cl2CHCOOH
| D: N; P: P; A: C; A: A |  |  | A | [5 empty] | A |  | 0 | 100 | 20 | 0 | OKYS | Kyselina dichloroctová | Cl2CHCOOH
Kyselina dusičná {HNO3} | 1 | P | B |  |  | A | A | A | B |  | A | A | A | A | A | A | A | AKYS | 0 | 1 | 20 | 0 | AKYS | Kyselina dusičná | HNO3
| 2 | P | C |  |  | A | A | A |  |  | A | A | A | A | A | A | A |  | 0 | 2 | 20 | 0 | AKYS | Kyselina dusičná | HNO3
| 5 | P | C | C |  | A |  |  |  |  | A | A | A | A | A | A | A |  | 0 | 5 | 20 | 0 | AKYS | Kyselina dusičná | HNO3
| D: 5; P: 90; A: C; A: C |  |  | B |  | A |  |  | A | A |  | 0 | 5 | 90 | 0 | AKYS | Kyselina dusičná | HNO3
| 10 | P | C | C | C | A |  |  | C | C | A | A | A | A | A | A | A |  | 0 | 10 | 20 | 0 | AKYS | Kyselina dusičná | HNO3
| 10 | 60 | C | C | C | C |  |  |  | C | A |  | A |  |  | A | A |  | 0 | 10 | 60 | 0 | AKYS | Kyselina dusičná | HNO3
| 10 | 80 | C | C | C | C |  |  |  | C | B | C | A |  | A |  | A |  | 0 | 10 | 80 | 0 | AKYS | Kyselina dusičná | HNO3
| 20 | P | C | C | C | C | B |  |  | C | A | A |  |  |  | A | A |  | 0 | 20 | 20 | 0 | AKYS | Kyselina dusičná | HNO3
| 30 | P | C | C | C | C |  |  |  | C | B | A |  |  | B | A | A |  | 0 | 30 | 20 | 0 | AKYS | Kyselina dusičná | HNO3
| 50 | P | O | C | C | C | C | B |  | C | B |  |  |  | C | A | A |  | 0 | 50 | 20 | 0 | AKYS | Kyselina dusičná | HNO3
| 50 | 100 | O | C | C | C | C |  |  | C | C |  |  |  | C | A | A |  | 0 | 50 | 100 | 0 | AKYS | Kyselina dusičná | HNO3
| 80 | P | O | C | C | C | C |  |  | C | B |  |  |  | C | A | A |  | 0 | 80 | 20 | 0 | AKYS | Kyselina dusičná | HNO3
| 80 | 50 | O | C | C | C | C |  |  | C | C |  |  |  | C | A | A |  | 0 | 80 | 50 | 0 | AKYS | Kyselina dusičná | HNO3
| 80 | 75 | O | C | C | C | C |  |  | C | C |  |  |  | C | C | A |  | 0 | 80 | 75 | 0 | AKYS | Kyselina dusičná | HNO3
| 98 | P | O | C | C | C | C |  |  | C | C | C |  |  | C | B | A |  | 0 | 98 | 20 | 0 | AKYS | Kyselina dusičná | HNO3
| 98 | 50 | O | C | C | C | C |  |  | C | C | C |  |  | C | C | A |  | 0 | 98 | 50 | 0 | AKYS | Kyselina dusičná | HNO3
Kyselina fluorkřemičitá {H2SiF6} | 30 | P | C |  |  | C | A | A |  | C | A |  |  |  |  | A | B | AKYS | 0 | 30 | 20 | 0 | AKYS | Kyselina fluorkřemičitá | H2SiF6
Kyselina fosforečná {H3PO4} | 1 | P | A |  |  |  | A | A | B | A | A | A | A | A | A | A | A | AKYS | 0 | 1 | 20 | 0 | AKYS | Kyselina fosforečná | H3PO4
| 3 | P | B |  |  | A | A | A | C | A | A | A | A | A | A | A | A |  | 0 | 3 | 20 | 0 | AKYS | Kyselina fosforečná | H3PO4
| D: 3; P: 80; A: A |  |  | A | A |  |  |  |  | A |  | 0 | 3 | 80 | 0 | AKYS | Kyselina fosforečná | H3PO4
| 10 | P | C | A | C | A | A | A | C | A | A | A | A | A | A | A | A |  | 0 | 10 | 20 | 0 | AKYS | Kyselina fosforečná | H3PO4
| 25 | P | C | B | C | A | A |  | C | C | A | A | A |  |  | A | A |  | 0 | 25 | 20 | 0 | AKYS | Kyselina fosforečná | H3PO4
| 25 | 60 | C | C | C | A |  |  |  | C | A | A |  |  |  |  | A |  | 0 | 25 | 60 | 0 | AKYS | Kyselina fosforečná | H3PO4
| 50 | P | C | C | C | A | A | A | C | C | A | A | A |  |  | A | A |  | 0 | 50 | 20 | 0 | AKYS | Kyselina fosforečná | H3PO4
| 50 | 100 | C | C | C |  |  |  |  | C | A | A |  |  |  | A | A |  | 0 | 50 | 100 | 0 | AKYS | Kyselina fosforečná | H3PO4
| D: 50; P: 200 |  |  | A | A |  | C |  |  | A |  | 0 | 50 | 200 | 0 | AKYS | Kyselina fosforečná | H3PO4
| 85 | P | O | C | C | A | A | A | C | C | A | A | A | C | B | A | A |  | 0 | 85 | 20 | 0 | AKYS | Kyselina fosforečná | H3PO4
| 85 | 60 | O | C | C | B |  |  |  | C | A | A |  | C | B | A | A |  | 0 | 85 | 60 | 0 | AKYS | Kyselina fosforečná | H3PO4
| 85 | 100 | O | C | C | C |  |  |  | C | A | A |  | C | B | A | A |  | 0 | 85 | 100 | 0 | AKYS | Kyselina fosforečná | H3PO4
Kyselina ftalová {C6H4(COOH)2} | 50 | [16 empty] | OKYS | 0 | 50 | 20 | 0 | OKYS | Kyselina ftalová | C6H4(COOH)2 | bar: 200 P; 200 C; 200 A; 200 A; A A; C A to A A
| N | 200 P: P; 200 O: B; 200 C: A; 200 A: A; 200 A: A; 200 C: A; A A: A; A A: A |  | 0 | 100 | 20 | 0 | OKYS | Kyselina ftalová | C6H4(COOH)2
Kyselina glykolová {HOCH2COOH} | 30 | 200 P: P; 200 O: C; 200 A: A; A A: A; A A: A; C A: A; A A: A | OKYS | 85 | 30 | 20 | 85 | OKYS | Kyselina glykolová | HOCH2COOH
| N | 200 P: P; 200 O: C; A A: A; A A: A; C A: B; A A: A |  | 85 | 100 | 20 | 85 | OKYS | Kyselina glykolová | HOCH2COOH
| N | 200 P: 100; 200 O: C; A A: A; C A: A; A A: A |  | 85 | 100 | 100 | 85 | OKYS | Kyselina glykolová | HOCH2COOH
Kyselina hydrobromová {HBr} | 10 | 200 P: P; 200 O: C; 200 C: C; 200 A: C; 200 A: A; A A: A; C B: A; C A: A; A A: A | AKYS | 34 | 10 | 20 | 34 | AKYS | Kyselina hydrobromová | HBr
| 50 | 200 P: P; 200 O: C; 200 C: C; 200 A: C; 200 A: A; A A: B; C A: A; A A: A |  | 34 | 50 | 20 | 34 | AKYS | Kyselina hydrobromová | HBr
| N | 200 P: P; 200 O: C; 200 C: C; 200 A: C; 200 C: C; A A: C; A A: A |  | 34 | 100 | 20 | 34 | AKYS | Kyselina hydrobromová | HBr
| 0.5 | P | B |  |  |  | A | A |  |  | A | A | A | A | A | A | A |  | 35 | 0.5 | 20 | 35 | AKYS | Kyselina hydrobromová | HCl
| 0.5 | 200 P: 100; 200 O: B; A A: A; A A: A; C A: A; A A: A |  | 35 | 0.5 | 100 | 35 | AKYS | Kyselina hydrobromová | HCl
| 2 | P | B | C |  | B | A | A | O |  | A | A | A | A | A | A | A |  | 35 | 2 | 20 | 35 | AKYS | Kyselina hydrobromová | HCl
| 2 | 200 P: 100; 200 O: C; 200 C: C; A A: A; A A: A; C A: A; A A: A |  | 35 | 2 | 100 | 35 | AKYS | Kyselina hydrobromová | HCl
| 10 | P | C | C | C | B | A | A | O |  | A | A | A | A | A | A | A |  | 35 | 10 | 20 | 35 | AKYS | Kyselina hydrobromová | HCl
| 10 | 60 | C | C | C | B |  |  |  |  | A |  | A |  |  | A | A |  | 35 | 10 | 60 | 35 | AKYS | Kyselina hydrobromová | HCl
| 10 | 80 | C | C | C | C |  |  |  |  | A | C | A |  |  | A | A |  | 35 | 10 | 80 | 35 | AKYS | Kyselina hydrobromová | HCl
| 20 | P | C | C | C | B | A | A | O |  | A | A | A | A | A | A | A |  | 35 | 20 | 20 | 35 | AKYS | Kyselina hydrobromová | HCl
| 20 | 100 | C | C | C | C |  |  |  |  | A |  | A |  |  | A | A |  | 35 | 20 | 100 | 35 | AKYS | Kyselina hydrobromová | HCl
| 30 | P | O | C | C | C | B | A | O |  | A | A | A | A | B | A | A |  | 35 | 30 | 20 | 35 | AKYS | Kyselina hydrobromová | HCl
| 40 | P | O | C | C | C |  | A |  |  | A | A | A |  |  | A | A |  | 35 | 40 | 20 | 35 | AKYS | Kyselina hydrobromová | HCl
| 40 | 100 | O | C | C | C |  |  |  |  | B |  |  |  |  | A | A |  | 35 | 40 | 100 | 35 | AKYS | Kyselina hydrobromová | HCl
| N | P | O | C | C | C | C | A | O | C | A |  | A | C |  | A | A |  | 35 | 100 | 20 | 35 | AKYS | Kyselina hydrobromová | HCl
| 5 | P | O | C |  | A | A | A |  | A | B |  | A |  |  | A | A |  | 0 | 5 | 20 | 0 | AKYS | Kyselina hydrobromová | HF
| N: 5; P: 60; O: O; C: C; C: B; A: B |  |  |  |  | A | A |  | 0 | 5 | 60 | 0 | AKYS | Kyselina hydrobromová | HF
| 50 | P | O | C |  | C | C | A |  |  | C | A |  |  | C | A | A |  | 0 | 50 | 20 | 0 | AKYS | Kyselina hydrobromová | HF
| N: 50; P: 50; O: O; C: C; C: C; A: C |  |  |  |  | A | A |  | 0 | 50 | 50 | 0 | AKYS | Kyselina hydrobromová | HF
| N | P | O | C |  | C | C |  |  | C | C |  |  |  | C |  | B |  | 0 | 100 | 20 | 0 | AKYS | Kyselina hydrobromová | HF
Kyselina hydroxyoctová | [17 empty] | OKYS | 185 | 100 | 20 | 185 | OKYS | Kyselina hydroxyoctová | bar: O to A
Kyselina chloroctová {ClCH2COOH} | 10 | P | C | C |  | C |  | A |  |  | A |  |  |  |  | A | A | OKYS | 0 | 10 | 20 | 0 | OKYS | Kyselina chloroctová | ClCH2COOH
| N | P | C | C |  | C |  | A |  | C | A |  |  |  |  | A | A |  | 0 | 100 | 20 | 0 | OKYS | Kyselina chloroctová | ClCH2COOH
| N: N; P: 75; O: C; C: C; C: C; A: A |  |  |  |  | B | A |  | 0 | 100 | 75 | 0 | OKYS | Kyselina chloroctová | ClCH2COOH
Kyselina chlorsulfonická {ClHSO3} | N: 10; P: P; O: C; C: C; C: C; A: A |  |  |  |  | A | A | AKYS | 6 | 10 | 20 | 6 | AKYS | Kyselina chlorsulfonická | ClHSO3
| N: 50; P: 100; O: C; C: C; C: C; A: A |  |  |  |  | A | A |  | 6 | 50 | 100 | 6 | AKYS | Kyselina chlorsulfonická | ClHSO3
| N | P | C | C |  | C |  | C |  | C | A | C |  |  |  | B | A |  | 6 | 100 | 20 | 6 | AKYS | Kyselina chlorsulfonická | ClHSO3
| N | 50 | C | C |  | C |  | C |  |  | A | C |  |  |  | C | A |  | 6 | 100 | 50 | 6 | AKYS | Kyselina chlorsulfonická | ClHSO3
Kyselina chromitá {H2CrO4} | 1 | P | B | B |  | A | A | A |  | A | A |  | A | A |  | A | A | AKYS | 0 | 1 | 20 | 0 | AKYS | Kyselina chromitá | H2CrO4
| 10 | P | C | C |  | B | A | A |  |  | A | A | A | A | B | A | A |  | 0 | 10 | 20 | 0 | AKYS | Kyselina chromitá | H2CrO4
| 20 | P | C | C |  | B | A | A |  |  | A |  | A |  |  |  | A |  | 0 | 20 | 20 | 0 | AKYS | Kyselina chromitá | H2CrO4
| N: 40; P: 60; O: C; C: C; C: B; A: B | [5 empty] | A |  | 0 | 40 | 60 | 0 | AKYS | Kyselina chromitá | H2CrO4
| N: 40; P: 80; O: C; C: C; C: C; A: B | [5 empty] | A |  | 0 | 40 | 80 | 0 | AKYS | Kyselina chromitá | H2CrO4
| 50 | P | C | C |  | A |  | A |  | C | A | B |  |  | B | A | A |  | 0 | 50 | 20 | 0 | AKYS | Kyselina chromitá | H2CrO4
Kyselina jablečná {HOOCCH(OH)CH2COOH} | N: R; P: P; O: A; C: A; A: A; A: A | [5 empty] | A | OKYS | 1 | 105 | 20 | 1 | OKYS | Kyselina jablečná | HOOCCH(OH)CH2COOH
Kyselina jodovodíková | [17 empty] | AKYS | 136 | 100 | 20 | 136 | AKYS | Kyselina jodovodíková | bar: O to A
Kyselina karbolová | [17 empty] | FENO | 198 | 100 | 20 | 198 | FENO | Kyselina karbolová | bar: O to A
Kyselina křemičitá {H4SiO4} | N: N; P: P; A: A; A: A | [5 empty] | A | AKYS | 0 | 100 | 20 | 0 | AKYS | Kyselina křemičitá | H4SiO4
Kyselina kyanatá {HCN} | N: N; P: P; A: A; A: A | [5 empty] | A | AKYS | 64 | 100 | 20 | 64 | AKYS | Kyselina kyanatá | HCN
Kyselina maleinová {HOOCC2H2COOH} | N: 10; P: P; O: B; C: B; A: A; A: A |  |  |  |  | A | A | OKYS | 89 | 10 | 20 | 89 | OKYS | Kyselina maleinová | HOOCC2H2COOH
| N: 25; P: P; O: B; A: A; A: A |  |  |  |  | A | A |  | 89 | 25 | 20 | 89 | OKYS | Kyselina maleinová | HOOCC2H2COOH
| N: 50; P: P; A: A |  |  |  |  | A | A |  | 89 | 50 | 20 | 89 | OKYS | Kyselina maleinová | HOOCC2H2COOH
| N: 50; P: 100; A: A |  |  |  |  | A | A |  | 89 | 50 | 100 | 89 | OKYS | Kyselina maleinová | HOOCC2H2COOH
Kyselina malonová {HOOCCH2COOH} | N: N; P: P; O: C; A: A | [5 empty] | A | OKYS | 80 | 100 | 20 | 80 | OKYS | Kyselina malonová | HOOCCH2COOH
Kyselina máselná {C3H7COOH} | 20 | P | A | A |  | A | C | A |  |  | A |  |  |  |  | A | A | OKYS | 88 | 20 | 20 | 88 | OKYS | Kyselina máselná | C3H7COOH
| N | P | B | B |  |  |  | A |  | B | A |  |  |  |  | A | A |  | 88 | 100 | 20 | 88 | OKYS | Kyselina máselná | C3H7COOH
| N: N; P: 75; A: A |  |  |  |  | B | A |  | 88 | 100 | 75 | 88 | OKYS | Kyselina máselná | C3H7COOH
Kyselina mléčná {CH3CHOHCOOH} | 10 | P | A | A |  | A | A | A |  | A | A | A | A |  |  | A | A | OKYS | 0 | 10 | 20 | 0 | OKYS | Kyselina mléčná | CH3CHOHCOOH
| N: 10; P: 60; C: B; C: A; A: A |  |  |  |  | A | A |  | 0 | 10 | 60 | 0 | OKYS | Kyselina mléčná | CH3CHOHCOOH
| N: 60; P: 150; C: A; A: A |  |  |  | B | A | A |  | 0 | 60 | 150 | 0 | OKYS | Kyselina mléčná | CH3CHOHCOOH
| 90 | P | C | A |  |  |  | A |  | A | A | A |  |  |  | A | A |  | 0 | 90 | 20 | 0 | OKYS | Kyselina mléčná | CH3CHOHCOOH
| N: 90; P: 60; O: C; C: C; C: A; A: A |  |  |  |  | A | A |  | 0 | 90 | 60 | 0 | OKYS | Kyselina mléčná | CH3CHOHCOOH
| N: N; P: P; O: C; C: A; A: A | A |  |  |  | B | A |  | 0 | 100 | 20 | 0 | OKYS | Kyselina mléčná | CH3CHOHCOOH
| N: N; P: 100; O: C; C: C; C: A; A: A |  |  |  |  | A | A |  | 0 | 100 | 100 | 0 | OKYS | Kyselina mléčná | CH3CHOHCOOH
Kyselina močová {C5H4O3N4} | 10 | P | A | A |  | A | A |  |  |  | A |  | A |  |  |  | A | OSUH | 0 | 10 | 20 | 0 | OSUH | Kyselina močová | C5H4O3N4
Kyselina mravenčí {HCOOH} | 2 | P | B | A |  | A |  | A |  | C | A | A | A | A |  | A | A | OKYS | 0 | 2 | 20 | 0 | OKYS | Kyselina mravenčí | HCOOH
| N: 2; P: 100; O: C; C: C; A: A | A | A |  |  | A | A |  | 0 | 2 | 100 | 0 | OKYS | Kyselina mravenčí | HCOOH
| 5 | P |  | B |  | A |  | A | O |  | A | A | A | A |  | A | A |  | 0 | 5 | 20 | 0 | OKYS | Kyselina mravenčí | HCOOH
| N: 5; P: 80; O: C; C: C; C: B; A: A | A | A |  |  | A | A |  | 0 | 5 | 80 | 0 | OKYS | Kyselina mravenčí | HCOOH
| 10 | P | C | B |  | A | B | A | O |  | A | A | A | A | C | A | A |  | 0 | 10 | 20 | 0 | OKYS | Kyselina mravenčí | HCOOH
| 10 | 50 | C | C |  | B |  | A |  |  | A | A | A |  | C | A | A |  | 0 | 10 | 50 | 0 | OKYS | Kyselina mravenčí | HCOOH
| 50 | P | C | C |  |  | B | A | O |  | A | A | A |  | C | A | A |  | 0 | 50 | 20 | 0 | OKYS | Kyselina mravenčí | HCOOH
| 90 | 60 | O | C |  | C | C |  |  |  | B | A |  |  | C | A | A |  | 0 | 90 | 60 | 0 | OKYS | Kyselina mravenčí | HCOOH
| N | P | O | C | C | B | C | A | O | B | B | A |  |  | C | A | A |  | 0 | 100 | 20 | 0 | OKYS | Kyselina mravenčí | HCOOH
| N | 100 | O | C |  |  | C |  |  | B | B | A |  |  | C | A | A |  | 0 | 100 | 100 | 0 | OKYS | Kyselina mravenčí | HCOOH
Kyselina naftalenkarboxylová | [17 empty] | OKYS | 114 | 100 | 20 | 114 | OKYS | Kyselina naftalenkarboxylová | bar: O to A
Kyselina naftalensulfonová {C10H7SO3H} | N: N; P: P; O: C; C: C; B: C |  |  |  |  | A | OKYS | 0 | 100 | 20 | 0 | OKYS | Kyselina naftalensulfonová | C10H7SO3H
Kyselina octová {CH3COOH} | 5 | P | A | A | A | A | A | A |  |  | A | A | A | A | A | A | A | OKYS | 0 | 5 | 20 | 0 | OKYS | Kyselina octová | CH3COOH
| N: 5; P: 60; C: A; B: B; A: A; B: A; A: A | A | A | A | A | A |  | 0 | 5 | 60 | 0 | OKYS | Kyselina octová | CH3COOH
| 10 | P | B | B |  | A | A | A | B | A | A | A | A | A | A | A | A |  | 0 | 10 | 20 | 0 | OKYS | Kyselina octová | CH3COOH
| 10 | 50 | C | C |  | B |  | A |  |  | A | A | A | A | A | A | A |  | 0 | 10 | 50 | 0 | OKYS | Kyselina octová | CH3COOH
| 20 | P |  | B | C |  | B | A |  | B | A | A | A | A | A | A | A |  | 0 | 20 | 20 | 0 | OKYS | Kyselina octová | CH3COOH
| N: 20; P: 60; C: C; C: C; A: A; B: A; A: A | A |  |  |  | A |  | 0 | 20 | 60 | 0 | OKYS | Kyselina octová | CH3COOH
| 30 | P | C |  | C |  |  | A |  | B | A | A | A |  |  | A | A |  | 0 | 30 | 20 | 0 | OKYS | Kyselina octová | CH3COOH
| 50 | P | C |  | C | B | C | A |  | B | A | A | A |  |  | A | A |  | 0 | 50 | 20 | 0 | OKYS | Kyselina octová | CH3COOH
| 50 | 75 | C | C | C | C | C |  |  |  | A | A | A |  |  | C | A |  | 0 | 50 | 75 | 0 | OKYS | Kyselina octová | CH3COOH
| 80 | P | C | B | C | B | C | A |  | B | A | A | A |  |  | A | A |  | 0 | 80 | 20 | 0 | OKYS | Kyselina octová | CH3COOH
| 80 | 60 | C | C | C | C | C |  |  |  | A | A | A |  |  | C | A |  | 0 | 80 | 60 | 0 | OKYS | Kyselina octová | CH3COOH
| 95 | P | C | C | C | B | C | A |  | B | A | A | A | C | C | A | A |  | 0 | 95 | 20 | 0 | OKYS | Kyselina octová | CH3COOH
| 95 | 50 | C | C | C | C | C |  |  |  | A | A | A | C | C | B | A |  | 0 | 95 | 50 | 0 | OKYS | Kyselina octová | CH3COOH
| 95 | 75 | C | C | C | C | C |  |  |  | A | A | A | C | C | C | A |  | 0 | 95 | 75 | 0 | OKYS | Kyselina octová | CH3COOH
| 95 | 90 | O | C | C | C | C |  |  |  | A |  |  | C | C | B | A |  | 0 | 95 | 90 | 0 | OKYS | Kyselina octová | CH3COOH
| N: 95; P: 200; B: B |  | C | C |  | A |  | 0 | 95 | 200 | 0 | OKYS | Kyselina octová | CH3COOH
Kyselina oktadekanová (9-) | [17 empty] | OKYS | 193 | 100 | 20 | 193 | OKYS | Kyselina oktadekanová (9-) | bar: O to A
Kyselina olejová {CH3(CH2)7CHCH(CH2)7COOH} | N | P | A | A |  | A | A | A |  | A | A |  | A |  | A | A | A | OKYS | 93 | 100 | 20 | 93 | OKYS | Kyselina olejová | CH3(CH2)7CHCH(CH2)7COOH
| N: N; P: 100; B: A |  |  |  | A | A |  | 93 | 100 | 100 | 93 | OKYS | Kyselina olejová | CH3(CH2)7CHCH(CH2)7COOH
Kyselina palmitová {C15H31COOH} | N: N; P: P; O: A; C: A; B: A; B: A; B: A |  |  |  | A | A | OKYS | 46 | 100 | 20 | 46 | OKYS | Kyselina palmitová | C15H31COOH
Kyselina perchlorová {HClO4} | N: 10; P: P; O: C; C: C; A: A; B: A | A |  |  | A | A | AKYS | 0 | 10 | 20 | 0 | AKYS | Kyselina perchlorová | HClO4
| N: 70; P: P; O: C; C: C; B: A |  |  |  |  | A |  | 0 | 70 | 20 | 0 | AKYS | Kyselina perchlorová | HClO4
| N: N; P: P; O: C; C: C; A: A; B: A |  |  |  |  | A |  | 0 | 100 | 20 | 0 | AKYS | Kyselina perchlorová | HClO4
Kyselina pikrová {(NO2)3C6H2OH} | N: 50; P: P; B: A |  |  |  | A | A | OKYS | 0 | 50 | 20 | 0 | OKYS | Kyselina pikrová | (NO2)3C6H2OH
| N: 50; P: 100; B: A |  |  |  | A | A |  | 0 | 50 | 100 | 0 | OKYS | Kyselina pikrová | (NO2)3C6H2OH
| N: N; P: P; C: B; A: B; B: A |  |  |  |  | A |  | 0 | 100 | 20 | 0 | OKYS | Kyselina pikrová | (NO2)3C6H2OH
Kyselina propanová | [17 empty] | OKYS | 194 | 100 | 20 | 194 | OKYS | Kyselina propanová | bar: O to A
Kyselina propenová | [17 empty] | OKYS | 186 | 100 | 20 | 186 | OKYS | Kyselina propenová | bar: O to A
Kyselina propionová {C2H5COOH} | N: 5; P: P; O: A; C: A; B: A; A: A; B: A |  |  |  |  | A | OKYS | 94 | 5 | 20 | 94 | OKYS | Kyselina propionová | C2H5COOH
| N: 10; P: P; O: C; C: B; B: A; A: A; B: A |  |  |  |  | A |  | 94 | 10 | 20 | 94 | OKYS | Kyselina propionová | C2H5COOH
| N: 50; P: P; O: C; C: C; A: A; B: A |  |  |  |  | A |  | 94 | 50 | 20 | 94 | OKYS | Kyselina propionová | C2H5COOH
Kyselina salycilová {HOC6H4COOH} | R | P | A | C |  | B |  | A |  | A | C |  |  |  |  | A | A | OKYS | 0 | 105 | 20 | 0 | OKYS | Kyselina salycilová | HOC6H4COOH
| N: R; P: 100; C: C; B: C |  |  |  | A | A |  | 0 | 105 | 100 | 0 | OKYS | Kyselina salycilová | HOC6H4COOH
Kyselina sírová {H2SO4} | 1 | P |  | A | C | A | A | A |  | A | A | A | A | A | A | A | A | AKYS | 0 | 1 | 20 | 0 | AKYS | Kyselina sírová | H2SO4
| 2 | P | C | A | C | A | A | A | B | A | A | A | A | A | A | A | A |  | 0 | 2 | 20 | 0 | AKYS | Kyselina sírová | H2SO4
| 3 | 80 | C |  | C | A |  |  |  | A | B | A | A |  |  | A | A |  | 0 | 3 | 80 | 0 | AKYS | Kyselina sírová | H2SO4
| 5 | P | C | A | C | A | A | A | B | A | A | A | A | A | A | A | A |  | 0 | 5 | 20 | 0 | AKYS | Kyselina sírová | H2SO4
| 10 | P | C | C | C | A | A | A |  | A | A | A | A | A | A | A | A |  | 0 | 10 | 20 | 0 | AKYS | Kyselina sírová | H2SO4
| 10 | 60 | C | C | C | A |  | A |  | C | B | A | A |  |  | A | A |  | 0 | 10 | 60 | 0 | AKYS | Kyselina sírová | H2SO4
| 10 | 80 | C | C | C |  |  |  |  | C | B | A | A |  |  | A | A |  | 0 | 10 | 80 | 0 | AKYS | Kyselina sírová | H2SO4
| 10 | 100 | C | C | C |  |  |  |  | C | B |  | A |  | B | A | A |  | 0 | 10 | 100 | 0 | AKYS | Kyselina sírová | H2SO4
| 20 | P | C |  | C | A | A | A |  | C | A | A | A | A | A | A | A |  | 0 | 20 | 20 | 0 | AKYS | Kyselina sírová | H2SO4
| 30 | P | C |  | C | A | A | A |  | C | A | A | A | A | A | A | A |  | 0 | 30 | 20 | 0 | AKYS | Kyselina sírová | H2SO4
| 30 | 60 | C | C | C | A |  | A |  | C | B |  | A |  |  | A | A |  | 0 | 30 | 60 | 0 | AKYS | Kyselina sírová | H2SO4
| 30 | 80 | C | C | C | B |  |  |  | C | B | B | A |  | B | A | A |  | 0 | 30 | 80 | 0 | AKYS | Kyselina sírová | H2SO4
| 40 | P | C | C | C |  | A | A |  | C | B | A | A | A | A | A | A |  | 0 | 40 | 20 | 0 | AKYS | Kyselina sírová | H2SO4
| 40 | 60 | C | C | C |  |  | A |  | C | C |  | A | B | B | A | A |  | 0 | 40 | 60 | 0 | AKYS | Kyselina sírová | H2SO4
| 50 | P | C | C | C |  | A | A |  | C | B | A | A |  | A | A | A |  | 0 | 50 | 20 | 0 | AKYS | Kyselina sírová | H2SO4
| 50 | 100 | C | C | C |  |  |  |  | C | C |  | A |  | B | A | A |  | 0 | 50 | 100 | 0 | AKYS | Kyselina sírová | H2SO4
| 50 | P: 200; A: C; A: C; A: C; A: A |  | 0 | 50 | 200 | 0 | AKYS | Kyselina sírová | H2SO4
| 60 | P | C | C | C |  |  | A |  | C | C | A | A | C | A | A | A |  | 0 | 60 | 20 | 0 | AKYS | Kyselina sírová | H2SO4
| 80 | P | O | C | C | C | C | B |  | C | O | A |  | C |  | A | A |  | 0 | 80 | 20 | 0 | AKYS | Kyselina sírová | H2SO4
| 96 | P | O | C | C | C | C | B |  | C | O | A | C | C | O | A | A |  | 0 | 96 | 20 | 0 | AKYS | Kyselina sírová | H2SO4
| 96 | 60 | O | C | C | C | C | C |  | C | O | A | C | C | O | A | A |  | 0 | 96 | 60 | 0 | AKYS | Kyselina sírová | H2SO4
| 96 | 75 | O | C | C | C | C |  |  | C | O | A | C | C | O | B | A |  | 0 | 96 | 75 | 0 | AKYS | Kyselina sírová | H2SO4
| 96 | 100 | O | C | C | C | C |  |  | C | O |  | C | C | O | C | A |  | 0 | 96 | 100 | 0 | AKYS | Kyselina sírová | H2SO4
Kyselina sírová dýmající | [17 empty] | AKYS | 145 | 100 | 20 | 145 | AKYS | Kyselina sírová dýmající
Kyselina siřičitá {H2SO3} | 10 | P | O |  |  | A |  |  | B | [8 empty] | AKYS | 0 | 10 | 20 | 0 | AKYS | Kyselina siřičitá | H2SO3 | bar: O; C; B to A
| R | P | O | C |  | A | C | [11 empty] | 0 | 105 | 20 | 0 | AKYS | Kyselina siřičitá | H2SO3 | bar: C to O; B to A
Kyselina solná | [17 empty] | AKYS | 135 | 100 | 20 | 135 | AKYS | Kyselina solná
Kyselina stearová {C17H35COOH} | N | P | A | A |  | A |  | A | [9 empty] | OKYS | 0 | 100 | 20 | 0 | OKYS | Kyselina stearová | C17H35COOH | bar: C to O; B to A
Kyselina štavelová {HOOCCOOH} | 20 | P | [5 empty] | A | [9 empty] | OKYS | 0 | 20 | 20 | 0 | OKYS | Kyselina štavelová | HOOCCOOH | bar: O to C; O to A
| 50 | 100 | [16 empty] | 0 | 50 | 100 | 0 | OKYS | Kyselina štavelová | HOOCCOOH | bar: O to A; B to A
| N | P |  | C |  |  |  | A | [10 empty] | 0 | 100 | 20 | 0 | OKYS | Kyselina štavelová | HOOCCOOH | bar: C to A; B to A
| N | 60 | C |  |  |  |  | A | [10 empty] | 0 | 100 | 60 | 0 | OKYS | Kyselina štavelová | HOOCCOOH | bar: O to A; B to A
| N | 100 | C | [15 empty] | 0 | 100 | 100 | 0 | OKYS | Kyselina štavelová | HOOCCOOH | bar: O to A; A
Kyselina trichloroctová {CCl3COOH} | 50 | P | C | C |  | C | B | A | [9 empty] | OKYS | 0 | 50 | 20 | 0 | OKYS | Kyselina trichloroctová | CCl3COOH | bar: O to A; B to A
| N | P | C | C |  | C | C | A | [10 empty] | 0 | 100 | 20 | 0 | OKYS | Kyselina trichloroctová | CCl3COOH | bar: O to A; B to A
| N | 80 | C | C |  | C | C | C |  | O: B; B: C; A: A |  | 0 | 100 | 80 | 0 | OKYS | Kyselina trichloroctová | CCl3COOH
Kyselina tříslová | N | P |  | B |  |  |  | A | [9 empty] | OKYS | 76 | 100 | 20 | 76 | OKYS | Kyselina tříslová | bar: C to O; B to A
| N | 100 | [16 empty] | 76 | 100 | 100 | 76 | OKYS | Kyselina tříslová | bar: O; B to A
Kyselina uhličitá {H2CO3} | 10 | P | A | A |  | A |  | A | [9 empty] | AKYS | 0 | 10 | 20 | 0 | AKYS | Kyselina uhličitá | H2CO3 | bar: O; A
| N | P | A | A |  | A |  | A | [10 empty] | 0 | 100 | 20 | 0 | AKYS | Kyselina uhličitá | H2CO3 | bar: C to O; A
Kyselina vinná {HOOC(CHOH)2COOH} | 5 | P |  | A | A | A | A | A | [9 empty] | OKYS | 87 | 5 | 20 | 87 | OKYS | Kyselina vinná | HOOC(CHOH)2COOH | bar: C to O; C; B to A
| 10 | P | B | A |  | A | A | A | [10 empty] | 87 | 10 | 20 | 87 | OKYS | Kyselina vinná | HOOC(CHOH)2COOH | bar: O; C; B to A
| 50 | P | B |  |  | A | A | A | [10 empty] | 87 | 50 | 20 | 87 | OKYS | Kyselina vinná | HOOC(CHOH)2COOH | bar: O; C; B to A
| N | P |  | B |  | A | [12 empty] | 87 | 100 | 20 | 87 | OKYS | Kyselina vinná | HOOC(CHOH)2COOH | bar: O; B to A
| N | 100 | [16 empty] | 87 | 100 | 100 | 87 | OKYS | Kyselina vinná | HOOC(CHOH)2COOH | bar: O; B to A
Kyseliny huminové | N | P | A | B |  | A |  | A | [9 empty] | OKYS | 0 | 100 | 20 | 0 | OKYS | Kyseliny huminové | bar: O; C; A
Kyslík {O2} | N | P | A | A |  | A | A | A | [9 empty] | OSTA | 0 | 100 | 20 | 0 | OSTA | Kyslík | O2 | bar: C to O; C; B to A
Kyslík pod tlakem {O2} | N | P | C | [14 empty] | OSTA | 0 | 100 | 20 | 0 | OSTA | Kyslík pod tlakem | O2 | bar: O; B to A
Lakový benzin | D | P | A | A |  | A | [11 empty] | OSUH | 0 | 110 | 20 | 0 | OSUH | Lakový benzin | bar: O; C; B to A
Laktát sodný {CH3CHOHCOONa} | 60 | P | B | A |  | A | [11 empty] | SOLI | 0 | 60 | 20 | 0 | SOLI | Laktát sodný | CH3CHOHCOONa | bar: O; A
Lanolín | N | P |  |  |  |  | A | A | [9 empty] | OSUH | 71 | 100 | 20 | 71 | OSUH | Lanolín | bar: O; C; A
Lehké palivo | [17 empty] | OSUH | 143 | 100 | 20 | 143 | OSUH | Lehké palivo
Lithiové soli | 10 | P | B | A | A | A |  | A | [9 empty] | SOLI | 0 | 10 | 20 | 0 | SOLI | Lithiové soli | bar: O; C; B to A
Lněný olej | D | P | A | A | A | A | A | A | [9 empty] | OSUH | 0 | 110 | 20 | 0 | OSUH | Lněný olej | bar: C to O; C; O; A
Louh sodný | [17 empty] | AZAS | 151 | 100 | 20 | 151 | AZAS | Louh sodný
Lučavka královská (HNO3/HCl) {HNO3 + HCl} | N | P | C | C |  | C |  | C |  | O: C; B: B; A: A | AKYS | 0 | 100 | 20 | 0 | AKYS | Lučavka královská (HNO3/HCl) | HNO3 + HCl
Manganistan draselný {KMnO4} | 1 | P | C | A | A | A | A | A | [9 empty] | SOLI | 0 | 1 | 20 | 0 | SOLI | Manganistan draselný | KMnO4 | bar: C to C; O to A
| 10 | P | C | A | A | A | A | A | [10 empty] | 0 | 10 | 20 | 0 | SOLI | Manganistan draselný | KMnO4 | bar: O to C; O to A
| 10 | 60 | C | A | [14 empty] | 0 | 10 | 60 | 0 | SOLI | Manganistan draselný | KMnO4 | bar: O; C; O; A
| 30 | 80 | C | [15 empty] | 0 | 30 | 80 | 0 | SOLI | Manganistan draselný | KMnO4 | bar: O; C; O; A
| R | P | C |  |  | B | [12 empty] | 0 | 105 | 20 | 0 | SOLI | Manganistan draselný | KMnO4 | bar: C to A; B to A
Manganové soli | 10 | P | B | A |  |  | A | [10 empty] | SOLI | 0 | 10 | 20 | 0 | SOLI | Manganové soli | bar: O; A
Mastné kyseliny {R-COOH} | 5 | P | A | A | A | A |  | A | [9 empty] | OKYS | 0 | 5 | 20 | 0 | OKYS | Mastné kyseliny | R-COOH | bar: O; B to A
| N | P | A | A |  | A |  | A | [10 empty] | 0 | 100 | 20 | 0 | OKYS | Mastné kyseliny | R-COOH | bar: C to O; B to A
Mazací oleje | D | P | A | A | A | A | A |  | A | [8 empty] | OSUH | 0 | 110 | 20 | 0 | OSUH | Mazací oleje | bar: C to C; A
Maziva | D | P | A | A | A | A | A | [10 empty] | OSUH | 0 | 110 | 20 | 0 | OSUH | Maziva | bar: C to C; A
| D | 110 | A | A |  | A | A | [11 empty] | 0 | 110 | 110 | 0 | OSUH | Maziva | bar: O; C; A
Měd {Hg} | N | P | A | A |  | A | A | A | [9 empty] | OSTA | 0 | 100 | 20 | 0 | OSTA | Měd | Hg | bar: C to O; C; B to A
| N | 100 | [16 empty] | 0 | 100 | 100 | 0 | OSTA | Měd | Hg | bar: O; B to A
| N | 125 | [16 empty] | 0 | 100 | 125 | 0 | OSTA | Měd | Hg | bar: O; B to A
Mědnaté soli | 10 | P | B | A |  |  | A | A | [9 empty] | SOLI | 79 | 10 | 20 | 79 | SOLI | Mědnaté soli | bar: O; C; B to A
| 50 | P | [5 empty] | A | [10 empty] | 79 | 50 | 20 | 79 | SOLI | Mědnaté soli | bar: O; C; B to A
[19 empty] | 179 | 100 | 20 | 179 | SOLI | Mědnaté soli
Mentol {C10H19OH} | N | P | [5 empty] | A | [9 empty] | ALKO | 0 | 100 | 20 | 0 | ALKO | Mentol | C10H19OH | bar: O; A
Metan {CH4} | N | P | A | A |  | A | A | A | [9 empty] | ALIF | 0 | 100 | 20 | 0 | ALIF | Metan | CH4 | bar: C to O; C; O to A
| N | 200 | [16 empty] | 0 | 100 | 200 | 0 | ALIF | Metan | CH4 | bar: O; A
Metanol | [17 empty] | ALKO | 137 | 100 | 20 | 137 | ALKO | Metanol
Metoxybutanol | [17 empty] | ALKO | 172 | 100 | 20 | 172 | ALKO | Metoxybutanol
Metoxybutylalkohol {CH3CH(OCH3)CH2CH2OH} | N | P | [5 empty] | A | [9 empty] | ALKO | 72 | 100 | 20 | 72 | ALKO | Metoxybutylalkohol | CH3CH(OCH3)CH2CH2OH | bar: O; A
Metoxyetanol | [17 empty] | ALKO | 109 | 100 | 20 | 109 | ALKO | Metoxyetanol
Metyl-2-pentanon (4-) | [17 empty] | ALDE | 173 | 100 | 20 | 173 | ALDE | Metyl-2-pentanon (4-)
Metylacetát {CH3COOCH3} | N | P | A | A |  | B |  | A | [9 empty] | ESTE | 0 | 100 | 20 | 0 | ESTE | Metylacetát | CH3COOCH3 | bar: C to O; C; A
Metylalkohol {CH3OH} | 50 | P | A | A | A | A |  | A | [9 empty] | ALKO | 37 | 50 | 20 | 37 | ALKO | Metylalkohol | CH3OH | bar: O to A
| 50 | 50 |  | A | [14 empty] | 37 | 50 | 50 | 37 | ALKO | Metylalkohol | CH3OH | bar: O to A; B to A
| N | P | A | A | A | A | C | A | B | B | A | A | A | A | B | A | A |  | 37 | 100 | 20 | 37 | ALKO | Metylalkohol | CH3OH
| 50 N: N; 50 P: 50; A A: A; A A: A; A C: C; A A: A; A A: A; B A: B; A A: A |  | 37 | 100 | 50 | 37 | ALKO | Metylalkohol | CH3OH
| 50 N: N; 50 P: 65; A A: A; A A: A; A C: C; A A: A; A A: A; A A: A |  | 37 | 100 | 65 | 37 | ALKO | Metylalkohol | CH3OH
Metylamin {CH3NH2} | 50 N: N; 50 P: P; 50 A: A; A A: A; A C: C; A A: B; A A: A; A A: A | AMIN | 0 | 100 | 20 | 0 | AMIN | Metylamin | CH3NH2
Metylanilin {C6H5NHCH3} | 50 N: N; 50 P: P; 50 A: A; A A: A; A A: A | AROM | 41 | 100 | 20 | 41 | AROM | Metylanilin | C6H5NHCH3
Metylbromid {CH3Br} | 50 N: N; 50 P: P; 50 A: A; A A: C; A A: C; A B: B; A A: A; B A: A; A A: A | HAUH | 38 | 100 | 20 | 38 | HAUH | Metylbromid | CH3Br
Metyldicholoroacetát {Cl2CHCOOCH3} | 50 N: N; 50 P: P; A A: A; A A: A; A A: A | ESTE | 0 | 100 | 20 | 0 | ESTE | Metyldicholoroacetát | Cl2CHCOOCH3
Metylenchlorid {CH2Cl2} | N | P | C | C |  | C | O | B | C | B | A | A |  | O | O | B | A | HAUH | 42 | 100 | 20 | 42 | HAUH | Metylenchlorid | CH2Cl2
Metyletylketon {CH3COC2H5} | 20 | P | A |  | A |  |  | A |  | A | A | A | A |  | B |  | A | ALDE | 40 | 20 | 20 | 40 | ALDE | Metyletylketon | CH3COC2H5
| N | P | A | B | A | B | C | A | A | A | A | A | B | C | C | C | A |  | 40 | 100 | 20 | 40 | ALDE | Metyletylketon | CH3COC2H5
| N | 60 |  | B | C | C |  | B |  |  | A | A |  | C | C | C | A |  | 40 | 100 | 60 | 40 | ALDE | Metyletylketon | CH3COC2H5
| N: N; P: 80; A: A; A: A; C: C; A: A |  | 40 | 100 | 80 | 40 | ALDE | Metyletylketon | CH3COC2H5
| N: N; P: 200; A: C; C: C |  | 40 | 100 | 200 | 40 | ALDE | Metyletylketon | CH3COC2H5
Metylfenol (o-,m-,p-) | [17 empty] | FENO | 155 | 100 | 20 | 155 | FENO | Metylfenol (o-,m-,p-) | bar: A to A
Metylglykol {CH3OC2H4OH} | N: N; P: P; A: A; A: A; A: A; C: C; C: C; A: A | ALKO | 9 | 100 | 20 | 9 | ALKO | Metylglykol | CH3OC2H4OH
Metylchlorid {CH3Cl} | N | P | C | C | A | C |  | B |  | B | A |  |  |  |  | A | A | HAUH | 39 | 100 | 20 | 39 | HAUH | Metylchlorid | CH3Cl
Metylizobutylketon {(CH3)2CHCH2COCH3} | N: N; P: P; B: A; A: A; A: A; C: A; A: A | ALDE | 73 | 100 | 20 | 73 | ALDE | Metylizobutylketon | (CH3)2CHCH2COCH3
Metylpyrolidon (n-) {C5H9ON} | N: N; P: P; A: A; B: A; B: A; A: A; C: O; C: C; A: A | OSUH | 0 | 100 | 20 | 0 | OSUH | Metylpyrolidon (n-) | C5H9ON
Minerální oleje | D | P | A | A | A | A | A | A |  | A | A | A | A | A | A | A | A | OSUH | 0 | 110 | 20 | 0 | OSUH | Minerální oleje
Moč | N: N; P: P; A: A; B: A; B: A; C: A; A: A; A: A; B: A; A: A | OSTA | 0 | 100 | 20 | 0 | OSTA | Moč
Močovina {H2NCONH2} | 5 | P | A | A | A | A | A | A |  |  | A |  | A |  |  | A | A | OSTA | 0 | 5 | 20 | 0 | OSTA | Močovina | H2NCONH2
| 20 | P | A | A |  | A | A | A |  |  | A |  | A |  |  | A | A |  | 0 | 20 | 20 | 0 | OSTA | Močovina | H2NCONH2
| N: N; P: P; A: B; A: B; A: A; C: A; A: A |  | 0 | 100 | 20 | 0 | OSTA | Močovina | H2NCONH2
Morfolin | N: N; P: P; A: A; A: A; A: A; B: B; C: C; C: B; A: A | AROM | 0 | 100 | 20 | 0 | AROM | Morfolin
Motorová nafta (DIN 51601) | D | P | A | A |  | A | A |  | A | A | A | A | A |  |  | A | A | OSUH | 0 | 110 | 20 | 0 | OSUH | Motorová nafta (DIN 51601)
| D | 85 | A | A |  | A | B | B |  |  | A | A | A |  | B | A | A |  | 0 | 110 | 85 | 0 | OSUH | Motorová nafta (DIN 51601)
| N: D; P: 100; A: A; B: A; A: A |  | 0 | 110 | 100 | 0 | OSUH | Motorová nafta (DIN 51601)
Motorové oleje | N: D; P: 80; A: A; B: A; B: A; A: A; A: A; B: A; C: A; A: A | OSUH | 0 | 110 | 80 | 0 | OSUH | Motorové oleje
Motorové oleje | D | P | A | A | A | A |  |  |  |  | A | A | A |  | A |  | A | OSUH | 0 | 110 | 20 | 0 | OSUH | Motorové oleje
Motorové oleje HD | N: D; P: 130; A: A; B: A; B: A; A: A; B: A; C: A; A: A | OSUH | 0 | 110 | 130 | 0 | OSUH | Motorové oleje HD
Mýdlové roztoky | [17 empty] | OSTA | 196 | 100 | 20 | 196 | OSTA | Mýdlové roztoky | bar: A to A
Nafta | D | P | A | A |  | A | B | A |  | A | A | A | A | A | B | A | A | OSUH | 43 | 110 | 20 | 43 | OSUH | Nafta
Naftalín {C10H8} | N | P | A | A |  | A |  | A |  | A | A | A | B |  | C | A | A | AROM | 0 | 100 | 20 | 0 | AROM | Naftalín | C10H8
| N: N; P: 100; A: A; C: C; C: B; A: A |  | 0 | 100 | 100 | 0 | AROM | Naftalín | C10H8
Naftenové kyseliny | [17 empty] | OKYS | 114 | 100 | 20 | 114 | OKYS | Naftenové kyseliny | bar: A to A
Naftoové kyseliny {C10H7COOH} | N: N; P: P; A: A; B: A; B: A; A: A; A: A | OKYS | 14 | 100 | 20 | 14 | OKYS | Naftoové kyseliny | C10H7COOH
Neon {Ne} | N: N; P: P; A: A; B: A; B: A; C: A; A: A; A: A; B: A; A: A | OSTA | 0 | 100 | 20 | 0 | OSTA | Neon | Ne
Niklové soli | N: 10; P: P; A: A; B: A; A: A; A: A; C: A; A: A | SOLI | 0 | 10 | 20 | 0 | SOLI | Niklové soli
| N: R; P: P; B: A; A: B; A: A; C: A; A: A |  | 0 | 105 | 20 | 0 | SOLI | Niklové soli
| N: R; P: 100; A: A; C: A; A: A |  | 0 | 105 | 100 | 0 | SOLI | Niklové soli
Nitrobenzen {C6H5NO2} | N | P | C | B |  | B | O | A |  | B | A | A |  |  |  | A | A | AROM | 0 | 100 | 20 | 0 | AROM | Nitrobenzen | C6H5NO2
| N: N; P: 80; A: C; C: O; A: C; A: B; A: B; C: C; A: A |  | 0 | 100 | 80 | 0 | AROM | Nitrobenzen | C6H5NO2
| N: N; P: 200; A: C; A: A |  | 0 | 100 | 200 | 0 | AROM | Nitrobenzen | C6H5NO2
Nitrometan {CH3NO2} | N: N; P: P; A: B; A: A; A: A; A: A; C: A | ALIF | 0 | 100 | 20 | 0 | ALIF | Nitrometan | CH3NO2
| N: N; P: 50; A: A; C: B |  | 0 | 100 | 50 | 0 | ALIF | Nitrometan | CH3NO2
Nitrotoluen {CH3C6H4NO2} | N: N; P: P; A: B; B: B; B: A; C: C; A: B; A: A; A: A | AROM | 0 | 100 | 20 | 0 | AROM | Nitrotoluen | CH3C6H4NO2
| N: N; P: 100; A: O; A: O; A: A |  | 0 | 100 | 100 | 0 | AROM | Nitrotoluen | CH3C6H4NO2
Ocet | D | P | C | A |  | A |  | A |  | B | A | A | A |  |  | B | A | OSUH | 0 | 110 | 20 | 0 | OSUH | Ocet
Octan amonný {CH3COONH4} | N: R; P: P; B: A; A: A; A: A; A: A | SOLI | 0 | 105 | 20 | 0 | SOLI | Octan amonný | CH3COONH4
Octan draselný {CH3COOK} | N: R; P: P; B: A; A: A; A: A; A: A | SOLI | 0 | 105 | 20 | 0 | SOLI | Octan draselný | CH3COOK
Octan olovnatý {(CH3COO)2Pb} | N: R; P: P; A: C; B: A; A: A; C: A; A: A | SOLI | 0 | 105 | 20 | 0 | SOLI | Octan olovnatý | (CH3COO)2Pb
| N: R; P: 100; A: C; A: A; C: A; A: A |  | 0 | 105 | 100 | 0 | SOLI | Octan olovnatý | (CH3COO)2Pb
Octan sodný {CH3COONa} | 10 | P | A | A |  | A | A | A |  |  | A |  | A |  |  | A | A | SOLI | 0 | 10 | 20 | 0 | SOLI | Octan sodný | CH3COONa
| N: 45; P: P; A: A; B: A; B: A; A: A; C: A; A: A |  | 0 | 45 | 20 | 0 | SOLI | Octan sodný | CH3COONa
| N: 45; P: 100; A: B; B: A; A: A; C: A; A: A |  | 0 | 45 | 100 | 0 | SOLI | Octan sodný | CH3COONa
| N: 60; P: P; A: A; B: A; B: A; A: A; C: A; A: A |  | 0 | 60 | 20 | 0 | SOLI | Octan sodný | CH3COONa
| N: R; P: P; B: A; B: A; A: C; A: A; C: A; A: A |  | 0 | 105 | 20 | 0 | SOLI | Octan sodný | CH3COONa
| N: R; P: 100; B: A; A: A; C: A; A: A |  | 0 | 105 | 100 | 0 | SOLI | Octan sodný | CH3COONa
Oktan {(CH3COO)2Pb} | N: 10; P: P; A: B; B: A; A: A; A: B; A: A; C: A; A: A | SOLI | 0 | 10 | 20 | 0 | SOLI | Oktan | (CH3COO)2Pb
| N | P | A | A |  | A |  | A |  | A | A |  | A | A | A |  | A |  | 44 | 100 | 20 | 44 | ALIF | Oktan | C8H18
| N: N; P: 125; A: A; B: B; C: B; A: A |  | 44 | 100 | 125 | 44 | ALIF | Oktan | C8H18
Okten {C8H16} | N: N; P: P; A: A; B: A; B: A; A: A; A: A | ALIF | 0 | 100 | 20 | 0 | ALIF | Okten | C8H16
Oleje (éterické) | D | P | A | A | A | A |  | B |  | A | A |  | A |  |  |  | A | OSUH | 0 | 110 | 20 | 0 | OSUH | Oleje (éterické)
Oleje (rostlinné, minerální) | D | P | A | A | A | A | A | A |  | A | A | A | A |  | B | A | A | OSUH | 0 | 110 | 20 | 0 | OSUH | Oleje (rostlinné, minerální)
Oleum {H2SO4 + SO3 (20%)} | N: N; P: P; A: O; B: C; B: C; A: C; A: C; A: O; C: C; A: A | AKYS | 45 | 100 | 20 | 45 | AKYS | Oleum | H2SO4 + SO3 (20%)
| 10 | P | B |  |  | A | A | A |  |  | A | A | A |  |  | A | A |  | 0 | 10 | 20 | 0 | OKYS | Oleum | HOOCCOOH
Ovocné štávy | D | P | A | A |  | A | A | A |  | A | A | A | A |  | A | A | A | OSTA | 0 | 110 | 20 | 0 | OSTA | Ovocné štávy
Oxid chromový | [17 empty] | OSTA | 163 | 100 | 20 | 163 | OSTA | Oxid chromový | bar: A to A
Oxid sírový {SO3} | N: N; P: P; A: C; A: B; A: A; C: C; A: A | OSTA | 0 | 100 | 20 | 0 | OSTA | Oxid sírový | SO3
Oxid siřičitý, suchý {SO2} | N | P | B | C |  |  | B | A |  | C | A | A |  |  |  | A | A | OSTA | 0 | 100 | 20 | 0 | OSTA | Oxid siřičitý, suchý | SO2
Oxid siřičitý, vlhký {SO2} | N: N; P: P; A: B; B: C; C: B; A: A; A: A; A: A; C: B; A: A | OSTA | 0 | 100 | 20 | 0 | OSTA | Oxid siřičitý, vlhký | SO2
Oxid uhličitý {CO2} | N | P | A | A |  | A |  |  |  | A | A | A | A |  | A | A | A | OSTA | 0 | 100 | 20 | 0 | OSTA | Oxid uhličitý | CO2
Oxidy dusíku {NO / NO2} | N | P | B | C |  | A |  | A |  | C | A |  | A |  |  | A | A | OSTA | 0 | 100 | 20 | 0 | OSTA | Oxidy dusíku | NO / NO2
Ozon - ve vzduchu (20 ppm) {O3} | N | P | C | C |  | B | A | B |  | C | A |  | A |  |  | A | A | OSTA | 0 | 100 | 20 | 0 | OSTA | Ozon - ve vzduchu (20 ppm) | O3
| 0.1 | P | B | B |  | A | A | A |  |  | A |  | A |  |  | A | A |  | 0 | 0.1 | 20 | 0 | OSTA | Ozon - ve vzduchu (20 ppm) | O3
Pára {H2O} | N | >100 | C | B |  | C |  |  |  |  | A | B | A | A | B | A | A | OSTA | 0 | 100 | >100 | 0 | OSTA | Pára | H2O
Parafín | N: D; P: P; A: A; B: A; B: A; A: A; A: A; A: A; A: A; A: A | OSUH | 0 | 110 | 20 | 0 | OSUH | Parafín
Parafínový olej | D | P | A | A | A | A | C | A |  | A | A | [5 empty] | A | OSUH | 0 | 110 | 20 | 0 | OSUH | Parafínový olej
Pentanol | [17 empty] | ALKO | 118 | 100 | 20 | 118 | ALKO | Pentanol | bar: A to A
Pentanon (3-) | [17 empty] | ALDE | 165 | 100 | 20 | 165 | ALDE | Pentanon (3-) | bar: A to A
Pentylacetát | [17 empty] | ESTE | 102 | 100 | 20 | 102 | ESTE | Pentylacetát | bar: A to A
Pentylchlorid | [17 empty] | HAUH | 158 | 100 | 20 | 158 | HAUH | Pentylchlorid | bar: A to A
Perchloretylen | [17 empty] | HAUH | 110 | 100 | 20 | 110 | HAUH | Perchloretylen | bar: A to A
Persulfát draselný {K2S2O8} | D: R; P: P; A: A |  |  | A | [5 empty] | A | SOLI | 0 | 105 | 20 | 0 | SOLI | Persulfát draselný | K2S2O8
Petrolej surový | [17 empty] | OSUH | 147 | 100 | 20 | 147 | OSUH | Petrolej surový | bar: A to A
Petroleter | D | P | A | A |  | A |  | A |  | A | A |  |  |  |  | A | A | OSUH | 0 | 110 | 20 | 0 | OSUH | Petroleter
| D | 80 | A | A |  | A | C | A |  |  | A |  |  |  |  | A | A |  | 0 | 110 | 80 | 0 | OSUH | Petroleter
Plastifikátor | D | P | A | A |  | A |  |  |  |  | A | [5 empty] | A | OSTA | 0 | 110 | 20 | 0 | OSTA | Plastifikátor
Propan {C3H8} | N | P | A | A |  | A | A | B | A | A | A |  | A |  |  | A | A | ALIF | 0 | 100 | 20 | 0 | ALIF | Propan | C3H8
Propandiol (1,2-) | [17 empty] | ALKO | 175 | 100 | 20 | 175 | ALKO | Propandiol (1,2-) | bar: A to A
Propanol | [17 empty] | ALKO | 116 | 100 | 20 | 116 | ALKO | Propanol | bar: A to A
Propanon (2-) | [17 empty] | ALDE | 195 | 100 | 20 | 195 | ALDE | Propanon (2-) | bar: A to A
Propen {C3H6} | N | P | A | A |  | A | A |  |  | A | A |  | A |  |  |  | A | ALIF | 0 | 100 | 20 | 0 | ALIF | Propen | C3H6
Propylacetát {CH3COOC3H7} | D: N; P: P; A: A |  | A | A |  | A | B |  |  | A | ESTE | 0 | 100 | 20 | 0 | ESTE | Propylacetát | CH3COOC3H7
Propylalkohol (n-) {C3H7OH} | N | P | A | A |  | A | A | A |  | A | A |  | A | A | A | A | A | ALKO | 16 | 100 | 20 | 16 | ALKO | Propylalkohol (n-) | C3H7OH
| D: N; P: 100; A: O; A: C |  |  | A |  |  |  |  | B | A |  | 16 | 100 | 100 | 16 | ALKO | Propylalkohol (n-) | C3H7OH
Propylenglykol {CH3CHOHCH2OH} | D: N; P: P; A: A; A: A |  | A | A |  | A | A |  | A | A | ALKO | 75 | 100 | 20 | 75 | ALKO | Propylenglykol | CH3CHOHCH2OH
| D: N; P: 120 |  |  | A |  | A |  |  |  | A |  | 75 | 100 | 120 | 75 | ALKO | Propylenglykol | CH3CHOHCH2OH
Propyléter | [17 empty] | ETER | 192 | 100 | 20 | 192 | ETER | Propyléter | bar: A to A
Pyridin {C5H5N} | N | P | A | B | B |  | O | A |  | C | A | A |  |  |  | B | A | AMIN | 0 | 100 | 20 | 0 | AMIN | Pyridin | C5H5N
| D: N; P: 60; A: B; C: O |  |  | A |  |  |  |  | C | A |  | 0 | 100 | 60 | 0 | AMIN | Pyridin | C5H5N
| N | 80 | B |  |  |  | O | C |  |  | A |  |  |  |  | C | A |  | 0 | 100 | 80 | 0 | AMIN | Pyridin | C5H5N
Pyrogalol {C6H3(OH)3} | D: 50; P: P |  |  | C |  |  |  |  | A | A | FENO | 0 | 50 | 20 | 0 | FENO | Pyrogalol | C6H3(OH)3
[11 empty] | C | [5 empty] | A |  | 0 | 100 | 20 | 0 | FENO | Pyrogalol | C6H3(OH)3 | bar: D to P
Rezorcin {C6H4(OH)2} | D: N; P: P; A: C; A: C |  |  | C | [5 empty] | A | FENO | 0 | 100 | 20 | 0 | FENO | Rezorcin | C6H4(OH)2
Rezorcin v etanolu {C6H4(OH)2} | 50 | P | O |  |  | C | A |  |  |  | C |  | A |  |  |  | A | FENO | 0 | 50 | 20 | 0 | FENO | Rezorcin v etanolu | C6H4(OH)2
Ricinový olej | D | P |  | A | A |  | A | A |  |  | A |  | A |  |  |  | A | OSUH | 0 | 110 | 20 | 0 | OSUH | Ricinový olej
Ropa | D | P | A | A | A | A | A | A |  | A | A | A | A |  | A | A | A | OSUH | 47 | 110 | 20 | 47 | OSUH | Ropa
Saponátové roztoky | N | P | A | A |  | A |  |  |  | C | A | A | A | A | A | A | A | OSTA | 96 | 100 | 20 | 96 | OSTA | Saponátové roztoky
| N | 80 | A | A |  | B |  |  |  |  | A | A | A | A | A | A | A |  | 96 | 100 | 80 | 96 | OSTA | Saponátové roztoky
Silikonový olej | D | 80 | A | A | A | A | A | A |  | A | A |  | A |  |  |  | A | OSUH | 0 | 110 | 80 | 0 | OSUH | Silikonový olej
Síran amonný {(NH4)2SO4} | 10 | P | A | A | A | A | A | A |  |  | A | A | A |  |  | A | A | SOLI | 0 | 10 | 20 | 0 | SOLI | Síran amonný | (NH4)2SO4
| N | P | A |  | A | A | A | A |  | B | A | A | A |  |  | A | A |  | 0 | 100 | 20 | 0 | SOLI | Síran amonný | (NH4)2SO4
Síran draselný {K2SO4} | D: 5; P: 100; A: A |  |  | A |  |  |  | B | A | A | SOLI | 0 | 5 | 100 | 0 | SOLI | Síran draselný | K2SO4
| R | P | A | A |  |  |  | A |  | B | A |  |  |  |  | A | A |  | 0 | 105 | 20 | 0 | SOLI | Síran draselný | K2SO4
| D: R; P: 100; A: A |  |  | A |  |  |  |  | A | A |  | 0 | 105 | 100 | 0 | SOLI | Síran draselný | K2SO4
Síran hlinitý {Al2(SO4)3} | 5 | P | A |  | A | A | A |  |  |  | A | A | A |  |  |  | A | SOLI | 0 | 5 | 20 | 0 | SOLI | Síran hlinitý | Al2(SO4)3
| R | P |  | B | A |  | A |  |  | B | A | A | A |  |  |  | A |  | 0 | 105 | 20 | 0 | SOLI | Síran hlinitý | Al2(SO4)3
Síran mědnatý {CuSO4} | D: 0.5; P: P; A: A; A: A |  |  | A | A | A |  |  | A | A | SOLI | 0 | 0.5 | 20 | 0 | SOLI | Síran mědnatý | CuSO4
| D: 0.5; P: 100; A: B |  |  | A | [5 empty] | A |  | 0 | 0.5 | 100 | 0 | SOLI | Síran mědnatý | CuSO4
| D: 10; P: P; A: A; A: A |  |  | A | A |  |  |  | A | A |  | 0 | 10 | 20 | 0 | SOLI | Síran mědnatý | CuSO4
| D: 10; P: 60; A: A |  |  | A | [5 empty] | A |  | 0 | 10 | 60 | 0 | SOLI | Síran mědnatý | CuSO4
| D: R; P: P; A: A |  | B | A | A | A |  |  | A | A |  | 0 | 105 | 20 | 0 | SOLI | Síran mědnatý | CuSO4
| D: R; P: 100 |  |  | A |  |  |  |  | A | A |  | 0 | 105 | 100 | 0 | SOLI | Síran mědnatý | CuSO4
Síran sodný {Na2SO4} | 10 | P | A | A |  | A | A | A |  | A | A | A | A |  |  | A | A | SOLI | 0 | 10 | 20 | 0 | SOLI | Síran sodný | Na2SO4
| D: R; P: P; A: A; C: A |  | B | A | A | A |  |  | A | A |  | 0 | 105 | 20 | 0 | SOLI | Síran sodný | Na2SO4
| N | P | A | A |  | A | A | A |  | A | A |  | A |  |  | A | A |  | 0 | 100 | 20 | 0 | OSTA | Síran sodný | S
Sirouhlík {CS2} | N | P | A | A |  | A | C | B |  | A | A | A |  |  |  | A | A | OSTA | 21 | 100 | 20 | 21 | OSTA | Sirouhlík | CS2
| N | 60 | C | A |  |  | C | C |  |  | A | [5 empty] | A |  | 21 | 100 | 60 | 21 | OSTA | Sirouhlík | CS2
Siřičitan sodný {Na2SO3} | 5 | P | A | A | A | A | A | A |  | B | A |  | A |  |  | A | A | SOLI | 0 | 5 | 20 | 0 | SOLI | Siřičitan sodný | Na2SO3
| 10 | P | A | A |  | A | A | A |  |  | A |  | A |  |  | A | A |  | 0 | 10 | 20 | 0 | SOLI | Siřičitan sodný | Na2SO3
Sodík (roztavený) {Na} | [10 empty] | C | [5 empty] | B | OSTA | 0 | 100 | 0 | 0 | OSTA | Sodík (roztavený) | Na | bar: D; A to A
Soli barya | R | P | A | A |  | A |  |  |  | B | A | A |  |  |  | A | A | SOLI | 0 | 105 | 20 | 0 | SOLI | Soli barya
Soli hliníku | 20 | P | B | B |  | A | A | A |  |  | A |  | A |  |  | A | A | SOLI | 0 | 20 | 20 | 0 | SOLI | Soli hliníku
| R | 50 | C | C |  |  |  | A |  |  | A |  | A |  |  | A | A |  | 0 | 105 | 50 | 0 | SOLI | Soli hliníku
| D: R; P: 100; A: C; A: C |  |  | A |  | A |  |  | A | A |  | 0 | 105 | 100 | 0 | SOLI | Soli hliníku
Soli sodíku | 10 | P | A | A |  | A | A | A |  |  | A |  | A |  |  | A | A | SOLI | 0 | 10 | 20 | 0 | SOLI | Soli sodíku
| D: 10; P: 80; A: B |  |  | A |  |  |  |  | A | A |  | 0 | 10 | 80 | 0 | SOLI | Soli sodíku
| D: 50; P: P |  |  | A |  |  |  |  | A | A |  | 0 | 50 | 20 | 0 | SOLI | Soli sodíku
Soli zinku (II) | 10 | P | B | A |  |  | A | A |  |  | A |  | A |  |  | A | A | SOLI | 0 | 10 | 20 | 0 | SOLI | Soli zinku (II)
| D: 50; P: P; C: A |  | B | A |  | A |  |  | A | A |  | 0 | 50 | 20 | 0 | SOLI | Soli zinku (II)
Sterilizace párou; 50 cyklů (DIN 58946) | N | 134 | B | A |  | B | A |  |  |  | A | A | A | A | A | A | A | OSTA | 0 | 100 | 134 | 0 | OSTA | Sterilizace párou; 50 cyklů (DIN 58946)
Sterilizace plynem (DIN 58948) | [17 empty] | OSUH | 113 | 100 | 0 | 113 | OSUH | Sterilizace plynem (DIN 58948) | bar: A to A
Styren {C6H5CHCH2} | N | 80 | A | A |  | B | C | B |  | A | A |  |  |  |  | B | A | AROM | 0 | 100 | 80 | 0 | AROM | Styren | C6H5CHCH2
Sůl | [17 empty] | SOLI | 150 | 100 | 20 | 150 | SOLI | Sůl | bar: A to A
Sulfid amnonný {(NH4)2S} | D: 20; P: P; A: A |  |  | A |  |  |  |  | A | A | SOLI | 0 | 20 | 20 | 0 | SOLI | Sulfid amnonný | (NH4)2S
| D: R; P: P; A: A |  |  | A | [5 empty] | A |  | 0 | 105 | 20 | 0 | SOLI | Sulfid amnonný | (NH4)2S
Sulfid draselný {K2S} | D: 50; P: P; A: A |  | C | A |  |  |  |  | B | A | SOLI | 0 | 50 | 20 | 0 | SOLI | Sulfid draselný | K2S
Sulfid sodný {Na2S} | 5 | P | A | A | A | A | A | A |  |  | A | A | A |  |  | B | A | SOLI | 0 | 5 | 20 | 0 | SOLI | Sulfid sodný | Na2S
| 10 | P | A | A |  | A | A | A |  | B | A | A | A |  |  | B | A |  | 0 | 10 | 20 | 0 | SOLI | Sulfid sodný | Na2S
| D: 90; P: P; A: A; A: A |  | C | A | A |  |  |  |  | A |  | 0 | 90 | 20 | 0 | SOLI | Sulfid sodný | Na2S
Sulfurylchlorid {SO2Cl2} | D: N; P: P; A: C |  |  | A |  |  |  |  | B | A | OSTA | 0 | 100 | 20 | 0 | OSTA | Sulfurylchlorid | SO2Cl2
Tanin | [17 empty] | OKYS | 176 | 100 | 20 | 176 | OKYS | Tanin | bar: A to A
Tér | D | P | B | A |  | A |  | A |  | A | A |  | A |  |  |  | A | OSUH | 0 | 110 | 20 | 0 | OSUH | Tér
Terpentýnový olej | D | P | A | A | A | A | B | B |  | A | A | A | A |  | B | A | A | OSUH | 0 | 110 | 20 | 0 | OSUH | Terpentýnový olej
Tetraboritan sodný | [17 empty] | SOLI | 160 | 100 | 20 | 160 | SOLI | Tetraboritan sodný | bar: A to B
Tetrabrometan {Br2CHCHBr2} | D: N; P: P; B: C |  |  | B | [5 empty] | A | HAUH | 0 | 100 | 20 | 0 | HAUH | Tetrabrometan | Br2CHCHBr2
Tetrafluorpropanol {F2CHCF2CH2OH} | D: N; P: P; A: O |  |  | A | [5 empty] | A | HAUH | 0 | 100 | 20 | 0 | HAUH | Tetrafluorpropanol | F2CHCF2CH2OH
Tetrahydrofuran {C4H8O} | N | P | A | B | B | B | C | B | A | C | A | A | C |  |  | B | A | OSUH | 0 | 100 | 20 | 0 | OSUH | Tetrahydrofuran | C4H8O
| N N: N; P P: 60; O B: B; O C: C; A A: A; A A: A |  |  | B | A |  | 0 | 100 | 60 | 0 | OSUH | Tetrahydrofuran | C4H8O
| N N: N; P P: 100; O C: C; A A: B; A A: A |  |  |  | A |  | 0 | 100 | 100 | 0 | OSUH | Tetrahydrofuran | C4H8O
Tetrahydronaftalen {C10H12} | N | P | A | A |  | A | C | A |  |  | A | [5 empty] | A | AROM | 17 | 100 | 20 | 17 | AROM | Tetrahydronaftalen | C10H12
| N N: N; P P: 60; O B: B; O C: C; A A: A |  |  |  | A |  | 17 | 100 | 60 | 17 | AROM | Tetrahydronaftalen | C10H12
Tetrachloretan {Cl2CHCHCl2} | N N: N; P P: P; A A: B; A C: B |  | O |  | A | HAUH | 0 | 100 | 20 | 0 | HAUH | Tetrachloretan | Cl2CHCHCl2
| N N: N; P P: 50; O C: O; A A: B |  | O | B | A |  | 0 | 100 | 50 | 0 | HAUH | Tetrachloretan | Cl2CHCHCl2
Tetrachloretylen {Cl2CCCl2} | N | P | A | A |  | B | C |  | A | A | A | A | B | A | O | A | A | HAUH | 10 | 100 | 20 | 10 | HAUH | Tetrachloretylen | Cl2CCCl2
| N | 60 |  | B | B | B | C |  |  |  | A | A |  |  | O | A | A |  | 10 | 100 | 60 | 10 | HAUH | Tetrachloretylen | Cl2CCCl2
| N | 80 | C | B |  | C | C |  |  |  | A | A |  |  | O | A | A |  | 10 | 100 | 80 | 10 | HAUH | Tetrachloretylen | Cl2CCCl2
| N N: N; P P: 100; O B: C; O C: C; A A: A |  | O | B | A |  | 10 | 100 | 100 | 10 | HAUH | Tetrachloretylen | Cl2CCCl2
Tetrachlormetan | [17 empty] | HAUH | 124 | 100 | 20 | 124 | HAUH | Tetrachlormetan | bar: O A to A C
Tetralin | [17 empty] | AROM | 117 | 100 | 20 | 117 | AROM | Tetralin | bar: O A to A C
Thiofen | N N: N; P P: P; O A: A; O B: B; O B: B; A A: A |  |  |  | A | OSUH | 0 | 100 | 20 | 0 | OSUH | Thiofen
| N N: N; P P: 60; O B: B; A A: B |  |  |  | A |  | 0 | 100 | 60 | 0 | OSUH | Thiofen
Thiokyanát amonný {NH4SCN} | R | P | A | A |  | A | A |  |  |  | A |  | A |  |  |  | A | SOLI | 0 | 105 | 20 | 0 | SOLI | Thiokyanát amonný | NH4SCN
Thionylchlorid {SOCl2} | N N: N; P P: P; O A: O; O B: C; A A: A |  |  | B | A | OSTA | 61 | 100 | 20 | 61 | OSTA | Thionylchlorid | SOCl2
Tiosulfát sodný {Na2S2O3} | 10 | P | A | A | A | A | A | A |  | A | A | A | A |  |  | A | A | SOLI | 0 | 10 | 20 | 0 | SOLI | Tiosulfát sodný | Na2S2O3
| N N: 25; P P: P; O B: B; A A: A; A A: A |  |  | A | A |  | 0 | 25 | 20 | 0 | SOLI | Tiosulfát sodný | Na2S2O3
| N N: 50; P P: P; O B: B; O C: C; A A: A; A A: A |  |  | A | A |  | 0 | 50 | 20 | 0 | SOLI | Tiosulfát sodný | Na2S2O3
| N N: 50; P P: 100; A A: A |  |  | A | A |  | 0 | 50 | 100 | 0 | SOLI | Tiosulfát sodný | Na2S2O3
Toluen {C6H5CH3} | N | P | A | A | B | A | C | B | A | A | A | A | B | C | C | A | A | AROM | 0 | 100 | 20 | 0 | AROM | Toluen | C6H5CH3
| N | 50 | A | A | B |  | C |  |  |  | A |  |  | C | C | A | A |  | 0 | 100 | 50 | 0 | AROM | Toluen | C6H5CH3
| 50 N: N; 100 P: 65; 100 A: A; 100 A: A; 100 B: C; 100 C: C; A A: A; A C: C; A C: C; A A: A |  | 0 | 100 | 65 | 0 | AROM | Toluen | C6H5CH3
| N | 80 | A | A | C |  | C |  |  |  | A | B |  | C | C |  | A |  | 0 | 100 | 80 | 0 | AROM | Toluen | C6H5CH3
| N | 100 | A | A | C | C | C | C |  |  | A |  |  | C | C | B | A |  | 0 | 100 | 100 | 0 | AROM | Toluen | C6H5CH3
Topný olej DIN 51603 (směs A20-NPII) | D | P | A | A | A | A | C | A |  | A | A | A | A | A | A |  | A | OSUH | 0 | 110 | 20 | 0 | OSUH | Topný olej DIN 51603 (směs A20-NPII)
Transformátorové oleje | D | 50 | A | A |  | A | A | B |  |  | A | A | A |  | A |  | A | OSUH | 0 | 110 | 50 | 0 | OSUH | Transformátorové oleje
Tributylfosfát {[CH3(CH2)3O]3P(O)} | D: N; P: P; A: A |  | A | A | [5 empty] | A | OSUH | 0 | 100 | 20 | 0 | OSUH | Tributylfosfát | [CH3(CH2)3O]3P(O)
Trietanolamin {(HOC2H4)3N} | N | P | A | A |  | A |  | A |  | C | A |  |  |  |  | A | A | AMIN | 0 | 100 | 20 | 0 | AMIN | Trietanolamin | (HOC2H4)3N
| D: N; P: 50; A: A |  |  | B |  |  |  |  | A | A |  | 0 | 100 | 50 | 0 | AMIN | Trietanolamin | (HOC2H4)3N
| D: N; P: 125 |  |  | B |  |  |  |  | C | A |  | 0 | 100 | 125 | 0 | AMIN | Trietanolamin | (HOC2H4)3N
Trietylamin {(C2H5)3N} | D: N; P: P; A: A; A: A |  |  | A |  |  |  |  | A | A | AMIN | 0 | 100 | 20 | 0 | AMIN | Trietylamin | (C2H5)3N
| D: N; P: 60; A: A; A: B |  |  | A |  |  |  |  | B | A |  | 0 | 100 | 60 | 0 | AMIN | Trietylamin | (C2H5)3N
Trietylfosfát {(C2H5O)3P(O)} | D: N; P: P; A: A |  |  | A | A |  | B |  |  | A | OSUH | 0 | 100 | 20 | 0 | OSUH | Trietylfosfát | (C2H5O)3P(O)
Trifluoretanol {CF3CH2OH} | D: N; P: P; A: O; A: C |  |  | A | [5 empty] | A | ALKO | 0 | 100 | 20 | 0 | ALKO | Trifluoretanol | CF3CH2OH
Trichlorbenzen {C6H3Cl3} | [10 empty] | C |  | B |  |  | A | A | AROM | 0 | 100 | 20 | 0 | AROM | Trichlorbenzen | C6H3Cl3 | bar: D to P
| D: N; P: 100 |  |  | C |  |  |  |  | A | A |  | 0 | 100 | 100 | 0 | AROM | Trichlorbenzen | C6H3Cl3
Trichloretan (1,1,1-) {CH3CCl3} | N | P | A | A |  |  | O |  |  |  | A | A |  |  |  | A | A | HAUH | 0 | 100 | 20 | 0 | HAUH | Trichloretan (1,1,1-) | CH3CCl3
| N | 45 | A |  |  | B | O | C |  |  | A | A |  | C | C | A | A |  | 0 | 100 | 45 | 0 | HAUH | Trichloretan (1,1,1-) | CH3CCl3
| D: N; P: 75; C: O; A: C |  |  | A | A | B | C | C | B | A |  | 0 | 100 | 75 | 0 | HAUH | Trichloretan (1,1,1-) | CH3CCl3
Trichloretanol {CCl3CH2OH} | D: N; P: P; A: O; A: C |  |  | A | [5 empty] | A | ALKO | 0 | 100 | 20 | 0 | ALKO | Trichloretanol | CCl3CH2OH
Trichloretene | [17 empty] | HAUH | 111 | 100 | 20 | 111 | HAUH | Trichloretene | bar: A to A
Trichloretylen {ClCHCCl2} | N | P | B | B | B | B | C | C |  | B | A | A |  | C | O | A | A | HAUH | 11 | 100 | 20 | 11 | HAUH | Trichloretylen | ClCHCCl2
| N | 60 | B | B |  |  | C | C |  |  | A |  |  | C | O | A | A |  | 11 | 100 | 60 | 11 | HAUH | Trichloretylen | ClCHCCl2
| N | 80 | B | C |  | C | C | C |  |  | A |  |  | C | O | A | A |  | 11 | 100 | 80 | 11 | HAUH | Trichloretylen | ClCHCCl2
Trichlorfenol {Cl3C6H2OH} | [10 empty] | C | [5 empty] | A | FENO | 0 | 100 | 20 | 0 | FENO | Trichlorfenol | Cl3C6H2OH | bar: N to P
Trichlorfluormetan (R-11) {CCl3F} | N | P | A | A | A | A |  | B |  | A | A | A | B |  |  | A | A |  | 0 | 100 | 20 | 0 | HAUH | Trichlorfluormetan (R-11) | CCl3F
Trichlormetan | [17 empty] | HAUH | 154 | 100 | 20 | 154 | HAUH | Trichlormetan | bar: B to C
Trichlortrifluoretan {C2F3Cl3} | N: N; P: 75 |  |  | A | A |  |  |  | B | A | HAUH | 97 | 100 | 75 | 97 | HAUH | Trichlortrifluoretan | C2F3Cl3
Trichlortrifluoretan (R-113) {C2F3Cl3} | N | P | A | A |  | A | A | C |  | A | A | A | B |  | B | A | A | HAUH | 97 | 100 | 20 | 97 | HAUH | Trichlortrifluoretan (R-113) | C2F3Cl3
Trikrezylfosfát {OP(OC6H4CH3)3} | N | P | A | A |  | A | C |  |  |  | B | [5 empty] | A | OSUH | 0 | 100 | 20 | 0 | OSUH | Trikrezylfosfát | OP(OC6H4CH3)3
Trimetylamin {(CH3)3N} | N: N; P: P; B: A; B: A |  | C | A | [5 empty] | A | AMIN | 0 | 100 | 20 | 0 | AMIN | Trimetylamin | (CH3)3N
Tuk (rostlinný olej) | D | P | A | A | A | A |  | A |  |  | A |  | A |  | A |  | A | OSUH | 0 | 110 | 20 | 0 | OSUH | Tuk (rostlinný olej)
Uhličitan amonný {(NH4)2CO3} | 10 | P | A | A |  |  |  | A |  |  | A |  |  |  |  | A | A | SOLI | 0 | 10 | 20 | 0 | SOLI | Uhličitan amonný | (NH4)2CO3
| N: 50; P: 100; B: A |  |  | A |  |  |  |  | A | A |  | 0 | 50 | 100 | 0 | SOLI | Uhličitan amonný | (NH4)2CO3
| R | P | A |  |  | A |  | A |  | B | A | [5 empty] | A |  | 0 | 105 | 20 | 0 | SOLI | Uhličitan amonný | (NH4)2CO3
Uhličitan draselný {K2CO3} | 50 | P | A | A |  | A |  | A |  |  | A |  | A | A |  | C | A | SOLI | 74 | 50 | 20 | 74 | SOLI | Uhličitan draselný | K2CO3
| R | P | A | A |  | A |  | A |  | C | A |  | A | A |  | C | A |  | 74 | 105 | 20 | 74 | SOLI | Uhličitan draselný | K2CO3
Uhličitan sodný {Na2CO3} | 10 | P | A | A | A | A | A | A |  | A | A | A | A |  |  | A | A | SOLI | 0 | 10 | 20 | 0 | SOLI | Uhličitan sodný | Na2CO3
| N: 20; P: P; B: A; B: A |  | A | A | [5 empty] | A |  | 0 | 20 | 20 | 0 | SOLI | Uhličitan sodný | Na2CO3
| N: 20; P: 80; B: A; B: A |  | A | A | [5 empty] | A |  | 0 | 20 | 80 | 0 | SOLI | Uhličitan sodný | Na2CO3
| R | P | A | A |  |  |  | A |  | C | A | A |  |  |  | A | A |  | 0 | 105 | 20 | 0 | SOLI | Uhličitan sodný | Na2CO3
Uhličitan vápenatý {CaCO3} | N: R; P: P; B: A; C: A |  | B | A |  | A |  |  | A | A | SOLI | 62 | 105 | 20 | 62 | SOLI | Uhličitan vápenatý | CaCO3
Vápenaté soli | R | P | A | A |  | A | A |  |  | B | A | A | A |  |  | A | A | SOLI | 0 | 105 | 20 | 0 | SOLI | Vápenaté soli
Vápenná voda | [17 empty] | SOLI | 120 | 100 | 20 | 120 | SOLI | Vápenná voda | bar: B to C
Vazelína {C22H46 / C23H48} | D | P | A | A |  | A | A | A | A | A | A |  | A |  |  |  | A | OSUH | 0 | 110 | 20 | 0 | OSUH | Vazelína | C22H46 / C23H48
Víno & Destiláty | D | P | B | A |  | A | A | A | A | A | A |  | A |  |  | A | A | OSTA | 0 | 110 | 20 | 0 | OSTA | Víno & Destiláty
Vinyl chlorid {CH2CHCl} | N | 80 | A | A |  | A |  |  |  |  | A |  |  |  |  | A | A | HAUH | 0 | 100 | 80 | 0 | HAUH | Vinyl chlorid | CH2CHCl
Vinylacetát {CH3COOCHCH2} | N: N; P: P; B: A |  | A | A |  |  |  |  | A | A | ESTE | 0 | 100 | 20 | 0 | ESTE | Vinylacetát | CH3COOCHCH2
| N: N; P: 50; B: A |  |  | A |  |  |  |  | C | A |  | 0 | 100 | 50 | 0 | ESTE | Vinylacetát | CH3COOCHCH2
Vinylbromid {CH2CHBr} | N | 80 | A | A |  | A |  |  |  | C | A |  |  |  |  | A | A | HAUH | 0 | 100 | 80 | 0 | HAUH | Vinylbromid | CH2CHBr
Vinylchlorid {CH2CHCl} | N | P | A | A |  | A |  |  | A | A | A |  |  |  |  | A | A | HAUH | 0 | 100 | 20 | 0 | HAUH | Vinylchlorid | CH2CHCl
Vlněný tuk | [17 empty] | OSUH | 171 | 100 | 20 | 171 | OSUH | Vlněný tuk | bar: B to C
Voda {H2O} | N | P | A | A | A | A | A | A | A | A | A | A | A | A | A | A | A | OSTA | 0 | 100 | 20 | 0 | OSTA | Voda | H2O
| N | 60 | A | A | A | A | A |  |  | A | A | A | A | A | A | A | A |  | 0 | 100 | 60 | 0 | OSTA | Voda | H2O
| N | 80 | B | A | B | B | A | B |  | A | A | A | A | A | A | A | A |  | 0 | 100 | 80 | 0 | OSTA | Voda | H2O
| N: N; P: 95; B: B |  | A | A |  | A |  | A | A | A |  | 0 | 100 | 95 | 0 | OSTA | Voda | H2O
| N | 100 | B | B |  | C |  |  | B | A | A | B | A |  | B | A | A |  | 0 | 100 | 100 | 0 | OSTA | Voda | H2O
Voda (demineral.) {H2O} | N | P | A | A | A | A | A | A |  | B | A | A | A | A | A | A | A | OSTA | 0 | 100 | 20 | 0 | OSTA | Voda (demineral.) | H2O
Voda (destilovaná) {H2O} | N | P | A | A | A | A | A | A |  | B | A | A | A | A | A | A | A | OSTA | 0 | 100 | 20 | 0 | OSTA | Voda (destilovaná) | H2O
Voda (chlorovaná) {H2O} | N | P | A | A | A | A | A | A |  | B | A | A | A | A | A | A | A | OSTA | 0 | 100 | 20 | 0 | OSTA | Voda (chlorovaná) | H2O
Voda na praní | [17 empty] | OSTA | 196 | 100 | 20 | 196 | OSTA | Voda na praní | bar: B to C
Vodík {H2} | N | P | A | A |  | A | A | A |  | A | A | A | A |  |  | A | A | OSTA | 0 | 100 | 20 | 0 | OSTA | Vodík | H2
Vývojka | D | P | A | A |  | A | A | A |  |  | A |  |  |  | B |  | A | OSTA | 0 | 110 | 20 | 0 | OSTA | Vývojka
Vzduch (při všech tlacích) | N | P | A | A |  | A |  |  |  | A | A |  | A |  |  |  | A | OSTA | 0 | 100 | 20 | 0 | OSTA | Vzduch (při všech tlacích)
Vzduch (zkapalněný) | [10 empty] | A | [5 empty] | A | OSTA | 0 | 100 | 0 | 0 | OSTA | Vzduch (zkapalněný) | bar: N; B to B; B
Xylen {C6H4(CH3)2} | N | P | A | A |  | A | C | B | A | A | A | A | B | B | C | A | A | AROM | 0 | 100 | 20 | 0 | AROM | Xylen | C6H4(CH3)2
| N | 60 | A | A |  | B | C |  |  |  | A | A |  |  | C | A | A |  | 0 | 100 | 60 | 0 | AROM | Xylen | C6H4(CH3)2
| N | 80 | A | A |  |  | C |  |  |  | A | A |  |  | C |  | A |  | 0 | 100 | 80 | 0 | AROM | Xylen | C6H4(CH3)2
| N | 100 | A | A |  | C | C | C |  |  | B |  |  | C | C | B | A |  | 0 | 100 | 100 | 0 | AROM | Xylen | C6H4(CH3)2
Zemina (MIL-T-18404 / 4.4.8) | N: N; P: P; B: A; C: A |  |  | A |  | A |  |  |  | A | OSTA | 0 | 100 | 20 | 0 | OSTA | Zemina (MIL-T-18404 / 4.4.8)
Zemní plyn | D | P | A | A |  | A |  | A |  | A | A |  | A |  |  | A | A | OSUH | 32 | 110 | 20 | 32 | OSUH | Zemní plyn
[19 empty] | 132 | 100 | 20 | 132 | OSUH | Zemní plyn | bar: B to C

## Legenda k tabulce
STUPNĚ CHEMICKÉ ODOLNOSTI |  | CHEMICKÉ SKUPINY
A | odolný - malé nebo žádné změny hmotnosti, | ALDE | Aldehydy / Ketony
| žádná významná změna mech. vlastností, | ALKO | Alkoholy / Glykoly
| obecně vhodné pro praktické použití | ALIF | Alifatické uhlovodíky
B | částečně odolný - v průběhu času se objevuje | AMID | Amidy
| zřetelné zhoršení mechanických vlastností | AMIN | Aminy
| a změna hmotnosti, v mnoha případech je | AROM | Aromatické uhlovodíky
| přípustné krátkodobé vystavení. | HAUH | Halogenované uhlovodíky
C | není odolný - po krátké době je materiál vážně | OSTA | Ostatní anorganické materiály
| zasažený (značné snížení mech. pevnosti | ESTE | Estery
| a změny hmotnosti). Použití materiálu v těchto | ETER | Etery
| podmínkách není vhodné. | HALO | Halogy
O | Rozpustný | AKYS | Anorganické kyseliny
|  | AZAS | Anorganické zásady
POZNÁMKY |  | NITR | Nitrily
|  | OKYS | Organické kyseliny
R Nasycený roztok |  | OZAS | Organické zásady
N Nerozpuštěný |  | OSUH | Ostatní uhlovodíky (oleje, paliva, ...)
D Běžně dostupný |  | FENO | Fenoly
P Pokojová teplota (15 - 35°C) |  | SOLI | Anorganické soli